## 1pass
L_20_1pass |  |  |  |  | L_40_1pass |  |  |  |  | L_60_1pass |  |  |  |  | L_80_1pass |  |  |  |  | L_100_1pass |  |  |  |  | 100_100_1pass |  |  |  |  | L_200_5mm |  |  |  |  | L_200_2mm
x | 固有縦収縮(δx*) | 固有横収縮(δy*) | 固有角変形(θx*) | 固有角変形(θy*) | x | 固有縦収縮(δx*) | 固有横収縮(δy*) | 固有角変形(θx*) | 固有角変形(θy*) | x | 固有縦収縮(δx*) | 固有横収縮(δy*) | 固有角変形(θx*) | 固有角変形(θy*) | x | 固有縦収縮(δx*) | 固有横収縮(δy*) | 固有角変形(θx*) | 固有角変形(θy*) | x | 固有縦収縮(δx*) | 固有横収縮(δy*) | 固有角変形(θx*) | 固有角変形(θy*) | x | 固有縦収縮(δx*) | 固有横収縮(δy*) | 固有角変形(θx*) | 固有角変形(θy*) | x | 固有縦収縮(δx*) | 固有横収縮(δy*) | 固有角変形(θx*) | 固有角変形(θy*) | x | 固有縦収縮(δx*) | 固有横収縮(δy*) | 固有角変形(θx*) | 固有角変形(θy*)
0.17 | -0.0002050674 | -0.0003864438 | -0.001224014 | -0.002225497 | 0.17 | -0.0002030418 | -0.0003889097 | -0.00121126 | -0.002239598 | 0.17 | -0.0002030006 | -0.0003893245 | -0.001211458 | -0.002240957 | 0.17 | -0.0002024594 | -0.0003899191 | -0.001207928 | -0.002244583 | 0.17 | -0.0002021509 | -0.0003903928 | -0.001206058 | -0.002247097 | 0.17 | -0.0002291066 | -0.0005683467 | -0.001265317 | -0.003039142 | 0.17 | -0.0001939793 | -0.0003983837 | -0.00115275 | -0.002298233 | 0.17 | -0.000223356 | -0.0004517525 | -0.001244568 | -0.002498328
0.5 | -0.0003745532 | -0.0005072173 | -0.002087102 | -0.002749454 | 0.5 | -0.0003736851 | -0.0005078303 | -0.0020807 | -0.002755306 | 0.5 | -0.000373713 | -0.0005081963 | -0.002080935 | -0.00275676 | 0.5 | -0.00037343 | -0.0005081616 | -0.002078949 | -0.002757184 | 0.5 | -0.0003732693 | -0.0005082621 | -0.002077831 | -0.002757824 | 0.5 | -0.0004217078 | -0.0006670262 | -0.002148323 | -0.003398282 | 0.5 | -0.0003681525 | -0.0005084728 | -0.002042605 | -0.002769005 | 0.5 | -0.0004095704 | -0.0005637173 | -0.002096568 | -0.002926931
0.83 | -0.0005309439 | -0.0006541529 | -0.002570482 | -0.003409254 | 0.83 | -0.0005308163 | -0.0006546472 | -0.002569222 | -0.003415347 | 0.83 | -0.0005310608 | -0.0006550638 | -0.002570532 | -0.003416676 | 0.83 | -0.0005309301 | -0.000654969 | -0.002569696 | -0.003417036 | 0.83 | -0.000530877 | -0.0006550296 | -0.002569247 | -0.003417404 | 0.83 | -0.0005962344 | -0.000836518 | -0.00265137 | -0.004152315 | 0.83 | -0.0005281835 | -0.000653671 | -0.002551723 | -0.003424398 | 0.83 | -0.000567688 | -0.0007262506 | -0.002539397 | -0.003675098
1.16 | -0.0006223579 | -0.000733844 | -0.002808565 | -0.003735291 | 1.16 | -0.0006219643 | -0.0007344963 | -0.002807176 | -0.00374185 | 1.16 | -0.0006222959 | -0.0007348879 | -0.002808869 | -0.003743012 | 1.16 | -0.0006222058 | -0.0007349083 | -0.002808684 | -0.003744013 | 1.16 | -0.0006222079 | -0.000735006 | -0.002808715 | -0.003744551 | 1.16 | -0.0006907076 | -0.0009350907 | -0.002904877 | -0.00457969 | 1.16 | -0.0006186666 | -0.0007349491 | -0.002791722 | -0.003758663 | 1.16 | -0.0006359021 | -0.0008174839 | -0.002661633 | -0.004087378
1.49 | -0.0006282773 | -0.0007889149 | -0.0026747 | -0.004015889 | 1.49 | -0.0006274354 | -0.0007900384 | -0.002670396 | -0.004025388 | 1.49 | -0.0006276319 | -0.0007903386 | -0.002671872 | -0.004025563 | 1.49 | -0.0006274873 | -0.0007905106 | -0.00267124 | -0.004027671 | 1.49 | -0.0006274743 | -0.0007906591 | -0.002671338 | -0.004028493 | 1.49 | -0.0006715624 | -0.001010155 | -0.002592318 | -0.00499536 | 1.49 | -0.0006227374 | -0.0007927711 | -0.002643514 | -0.004058855 | 1.49 | -0.0006323718 | -0.0008786589 | -0.002489627 | -0.004421838
1.82 | -0.0006403896 | -0.0008173614 | -0.00262778 | -0.004188816 | 1.82 | -0.0006394662 | -0.0008188788 | -0.002622686 | -0.004200587 | 1.82 | -0.0006395387 | -0.000819069 | -0.002623719 | -0.004199933 | 1.82 | -0.0006393561 | -0.0008193544 | -0.002622762 | -0.004202747 | 1.82 | -0.0006393027 | -0.00081953 | -0.002622671 | -0.00420374 | 1.82 | -0.0006930932 | -0.001042146 | -0.002561044 | -0.005179484 | 1.82 | -0.0006347182 | -0.0008234339 | -0.002593137 | -0.004245694 | 1.82 | -0.0006406684 | -0.0009108586 | -0.002399905 | -0.00462359
2.15 | -0.0006416923 | -0.0008448965 | -0.002498181 | -0.00437167 | 2.15 | -0.0006408285 | -0.0008468024 | -0.00249359 | -0.004385155 | 2.15 | -0.0006408453 | -0.0008468641 | -0.002494262 | -0.004383859 | 2.15 | -0.0006406565 | -0.0008472542 | -0.002493326 | -0.004387091 | 2.15 | -0.0006405944 | -0.0008474349 | -0.002493177 | -0.004388104 | 2.15 | -0.0006854612 | -0.001080857 | -0.002312476 | -0.005438287 | 2.15 | -0.0006365849 | -0.0008532148 | -0.002467812 | -0.00443859 | 2.15 | -0.0006513071 | -0.0009373453 | -0.002289083 | -0.004818411
2.48 | -0.0006605529 | -0.0008577033 | -0.002481043 | -0.004469631 | 2.48 | -0.0006599069 | -0.0008599003 | -0.002477421 | -0.004484855 | 2.48 | -0.0006598907 | -0.0008598541 | -0.00247795 | -0.004482921 | 2.48 | -0.0006597444 | -0.0008603305 | -0.002477265 | -0.004486603 | 2.48 | -0.0006596904 | -0.0008605156 | -0.002477169 | -0.004487629 | 2.48 | -0.0007201306 | -0.001091402 | -0.002346335 | -0.00553086 | 2.48 | -0.0006564202 | -0.0008677887 | -0.002454428 | -0.004547131 | 2.48 | -0.0006750265 | -0.0009493677 | -0.002247189 | -0.004937099
2.81 | -0.0006646972 | -0.0008733639 | -0.002343033 | -0.004603247 | 2.81 | -0.0006641196 | -0.0008758995 | -0.002339798 | -0.004620246 | 2.81 | -0.0006640711 | -0.0008757491 | -0.002340147 | -0.00461774 | 2.81 | -0.0006639225 | -0.0008763195 | -0.002339463 | -0.004621872 | 2.81 | -0.0006638483 | -0.0008765136 | -0.002339259 | -0.004622919 | 2.81 | -0.000713909 | -0.001115521 | -0.002125452 | -0.005726284 | 2.81 | -0.0006606348 | -0.0008856126 | -0.002317026 | -0.004691716 | 2.81 | -0.0006849514 | -0.0009645643 | -0.002137384 | -0.005079824
3.14 | -0.0006806078 | -0.0008777329 | -0.002320245 | -0.004664639 | 3.14 | -0.0006801336 | -0.0008805852 | -0.002317193 | -0.004683624 | 3.14 | -0.0006800407 | -0.0008803458 | -0.002317501 | -0.004680471 | 3.14 | -0.0006798969 | -0.0008810153 | -0.002316812 | -0.004685132 | 3.14 | -0.0006798072 | -0.0008812265 | -0.002316562 | -0.004686221 | 3.14 | -0.000744069 | -0.001118008 | -0.002175874 | -0.005774906 | 3.14 | -0.0006771231 | -0.0008918097 | -0.002294633 | -0.00476493 | 3.14 | -0.0006999773 | -0.0009713283 | -0.002085112 | -0.005167037
3.47 | -0.0006806329 | -0.000887272 | -0.002190716 | -0.004767457 | 3.47 | -0.000680233 | -0.0008904499 | -0.002188076 | -0.004788241 | 3.47 | -0.0006801197 | -0.0008901119 | -0.002188255 | -0.004784547 | 3.47 | -0.0006800005 | -0.0008908631 | -0.002187721 | -0.004789644 | 3.47 | -0.000679915 | -0.0008910796 | -0.002187489 | -0.004790761 | 3.47 | -0.0007338929 | -0.001136308 | -0.00198065 | -0.005931029 | 3.47 | -0.0006777251 | -0.0009031212 | -0.002167327 | -0.004878305 | 3.47 | -0.0007031044 | -0.0009832383 | -0.00199506 | -0.005275192
3.8 | -0.0006940433 | -0.0008875772 | -0.002183684 | -0.004804385 | 3.8 | -0.0006937669 | -0.0008910312 | -0.002181577 | -0.004826877 | 3.8 | -0.0006936362 | -0.0008905973 | -0.002181675 | -0.004822634 | 3.8 | -0.0006935423 | -0.0008914217 | -0.002181258 | -0.004828144 | 3.8 | -0.0006934606 | -0.0008916402 | -0.002181038 | -0.004829265 | 3.8 | -0.0007589089 | -0.001134125 | -0.002043606 | -0.005949902 | 3.8 | -0.0006916744 | -0.000905143 | -0.002162879 | -0.004925137 | 3.8 | -0.0007141718 | -0.0009882037 | -0.001962228 | -0.005340743
4.13 | -0.0006924239 | -0.0008951291 | -0.00207946 | -0.004885214 | 4.13 | -0.000692194 | -0.0008988988 | -0.002077802 | -0.004909342 | 4.13 | -0.0006920566 | -0.0008983663 | -0.002077786 | -0.004904594 | 4.13 | -0.0006919668 | -0.0008992727 | -0.00207746 | -0.00491049 | 4.13 | -0.0006918881 | -0.0008994964 | -0.002077254 | -0.004911634 | 4.13 | -0.0007440466 | -0.001148349 | -0.001862918 | -0.006077287 | 4.13 | -0.0006902229 | -0.0009146346 | -0.002060703 | -0.005015758 | 4.13 | -0.0007173947 | -0.0009974534 | -0.001898694 | -0.005426804
4.46 | -0.0007040597 | -0.000894482 | -0.002091806 | -0.004905362 | 4.46 | -0.0007038646 | -0.0008985726 | -0.002090596 | -0.004931039 | 4.46 | -0.0007037172 | -0.0008979473 | -0.002090518 | -0.004925803 | 4.46 | -0.0007036353 | -0.0008989328 | -0.002090286 | -0.004932071 | 4.46 | -0.0007035604 | -0.0008991629 | -0.002090111 | -0.004933243 | 4.46 | -0.0007639743 | -0.001144486 | -0.001925682 | -0.006080418 | 4.46 | -0.0007021279 | -0.000915778 | -0.002074895 | -0.005045383 | 4.46 | -0.0007268913 | -0.001000829 | -0.001880422 | -0.005476418
4.79 | -0.0007012357 | -0.0009008354 | -0.001999855 | -0.004971935 | 4.79 | -0.0007010974 | -0.0009052069 | -0.00199903 | -0.00499923 | 4.79 | -0.0007009501 | -0.0009044905 | -0.001998857 | -0.004993525 | 4.79 | -0.0007008749 | -0.0009055451 | -0.001998717 | -0.005000158 | 4.79 | -0.000700805 | -0.0009057796 | -0.001998561 | -0.005001361 | 4.79 | -0.0007497363 | -0.001156251 | -0.001774911 | -0.006185794 | 4.79 | -0.0006995068 | -0.0009238261 | -0.0019845 | -0.0051215 | 4.79 | -0.0007284903 | -0.001007715 | -0.00183038 | -0.005544219
5.12 | -0.0007122329 | -0.0008991436 | -0.002019111 | -0.00498258 | 5.12 | -0.0007121871 | -0.0009037913 | -0.002018904 | -0.00501142 | 5.12 | -0.0007120313 | -0.0009029905 | -0.002018652 | -0.005005279 | 5.12 | -0.0007119732 | -0.0009041098 | -0.002018633 | -0.005012253 | 5.12 | -0.0007119091 | -0.0009043496 | -0.002018512 | -0.005013487 | 5.12 | -0.000769093 | -0.001153113 | -0.001846556 | -0.006185372 | 5.12 | -0.0007108467 | -0.0009237161 | -0.002005535 | -0.005141199 | 5.12 | -0.0007350296 | -0.001009933 | -0.001811695 | -0.005583925
5.45 | -0.00070921 | -0.0009044196 | -0.001941704 | -0.005038308 | 5.45 | -0.0007091943 | -0.0009093281 | -0.001941683 | -0.005068668 | 5.45 | -0.000709038 | -0.0009084476 | -0.001941384 | -0.005062101 | 5.45 | -0.0007089792 | -0.0009096238 | -0.001941358 | -0.005069394 | 5.45 | -0.0007089145 | -0.0009098672 | -0.001941223 | -0.005070652 | 5.45 | -0.0007587675 | -0.001163952 | -0.001722001 | -0.006280863 | 5.45 | -0.0007079917 | -0.0009305607 | -0.001929012 | -0.005205937 | 5.45 | -0.0007352965 | -0.001015428 | -0.00176928 | -0.005637411
5.78 | -0.0007188084 | -0.0009022049 | -0.001965024 | -0.005042267 | 5.78 | -0.0007189073 | -0.000907373 | -0.001965565 | -0.005074166 | 5.78 | -0.0007187371 | -0.0009064203 | -0.001965238 | -0.005067192 | 5.78 | -0.0007186987 | -0.0009076509 | -0.0019653 | -0.005074796 | 5.78 | -0.0007186393 | -0.000907899 | -0.001965199 | -0.005076082 | 5.78 | -0.0007768908 | -0.001160483 | -0.001791903 | -0.006279071 | 5.78 | -0.0007180753 | -0.0009297796 | -0.001953628 | -0.005218813 | 5.78 | -0.0007398215 | -0.001016843 | -0.001751086 | -0.005669044
6.11 | -0.0007148211 | -0.0009067087 | -0.001891736 | -0.005089493 | 6.11 | -0.0007149966 | -0.0009121224 | -0.001892655 | -0.005122929 | 6.11 | -0.0007148288 | -0.0009110949 | -0.001892264 | -0.005115581 | 6.11 | -0.000714804 | -0.0009123666 | -0.001892331 | -0.005123477 | 6.11 | -0.000714757 | -0.0009126082 | -0.001892212 | -0.005124794 | 6.11 | -0.0007656872 | -0.001170049 | -0.001673178 | -0.006362092 | 6.11 | -0.0007143426 | -0.0009356627 | -0.001881273 | -0.005274484 | 6.11 | -0.0007402698 | -0.001020722 | -0.001721808 | -0.005710679
6.44 | -0.0007222537 | -0.0009039061 | -0.001913197 | -0.005087364 | 6.44 | -0.0007224915 | -0.0009095722 | -0.001914619 | -0.005122154 | 6.44 | -0.000722323 | -0.0009084771 | -0.001914183 | -0.005114485 | 6.44 | -0.0007223152 | -0.0009097926 | -0.001914323 | -0.005122636 | 6.44 | -0.0007222799 | -0.0009100339 | -0.001914237 | -0.005123982 | 6.44 | -0.0007821874 | -0.001167042 | -0.001738717 | -0.006359249 | 6.44 | -0.0007223049 | -0.0009341088 | -0.001904659 | -0.005280245 | 6.44 | -0.0007453862 | -0.001021712 | -0.001711405 | -0.005739366
6.77 | -0.0007168783 | -0.00090763 | -0.001840612 | -0.00512654 | 6.77 | -0.0007171541 | -0.0009135603 | -0.00184236 | -0.005162837 | 6.77 | -0.0007169844 | -0.0009124025 | -0.001841882 | -0.005154833 | 6.77 | -0.0007169787 | -0.0009137636 | -0.001842027 | -0.005163249 | 6.77 | -0.0007169442 | -0.0009140085 | -0.001841939 | -0.005164618 | 6.77 | -0.0007725463 | -0.001175678 | -0.001635665 | -0.006432338 | 6.77 | -0.0007169986 | -0.0009392318 | -0.001832619 | -0.00532741 | 6.77 | -0.0007465262 | -0.001024694 | -0.001691569 | -0.005773282
7.1 | -0.0007238853 | -0.0009046556 | -0.001863956 | -0.005121794 | 7.1 | -0.0007242059 | -0.000910846 | -0.001866237 | -0.005159388 | 7.1 | -0.0007240347 | -0.0009096301 | -0.001865717 | -0.005151117 | 7.1 | -0.0007240327 | -0.0009110338 | -0.001865892 | -0.00515975 | 7.1 | -0.0007239978 | -0.0009112827 | -0.001865801 | -0.005161144 | 7.1 | -0.0007865303 | -0.001172274 | -0.001692286 | -0.006426918 | 7.1 | -0.0007242901 | -0.0009375602 | -0.001857769 | -0.005329835 | 7.1 | -0.0007500098 | -0.001025511 | -0.001676022 | -0.005799017
7.43 | -0.0007194371 | -0.0009080173 | -0.001803572 | -0.005155837 | 7.43 | -0.0007198083 | -0.0009144661 | -0.001806275 | -0.005194887 | 7.43 | -0.0007196351 | -0.0009131963 | -0.00180572 | -0.005186327 | 7.43 | -0.0007196357 | -0.0009146395 | -0.001805889 | -0.005195201 | 7.43 | -0.0007196002 | -0.0009148919 | -0.001805785 | -0.005196622 | 7.43 | -0.000776362 | -0.001178853 | -0.001599379 | -0.006486175 | 7.43 | -0.0007199324 | -0.0009422431 | -0.001797606 | -0.005371648 | 7.43 | -0.0007505141 | -0.001027674 | -0.001657581 | -0.005824263
7.76 | -0.0007265129 | -0.0009054668 | -0.001829971 | -0.005152205 | 7.76 | -0.0007269543 | -0.0009121731 | -0.001833491 | -0.005192511 | 7.76 | -0.000726784 | -0.0009108545 | -0.0018329 | -0.005183733 | 7.76 | -0.0007267879 | -0.0009123338 | -0.001833102 | -0.005192798 | 7.76 | -0.0007267533 | -0.0009125895 | -0.001832993 | -0.005194245 | 7.76 | -0.0007876465 | -0.001175351 | -0.001648732 | -0.006480348 | 7.76 | -0.0007273672 | -0.0009408445 | -0.001825029 | -0.005375186 | 7.76 | -0.000752677 | -0.001028695 | -0.00163844 | -0.00584887
8.09 | -0.0007232108 | -0.0009085393 | -0.001777168 | -0.005183154 | 8.09 | -0.0007237121 | -0.0009154985 | -0.001781191 | -0.005224906 | 8.09 | -0.0007235396 | -0.0009141365 | -0.001780575 | -0.005215878 | 8.09 | -0.0007235512 | -0.0009156477 | -0.001780763 | -0.005225172 | 8.09 | -0.0007235183 | -0.0009159064 | -0.001780648 | -0.005226648 | 8.09 | -0.0007787047 | -0.001180595 | -0.00157157 | -0.006529227 | 8.09 | -0.0007240495 | -0.0009452318 | -0.001772735 | -0.005413486 | 8.09 | -0.0007537505 | -0.001030369 | -0.001628034 | -0.005867678
8.42 | -0.0007300845 | -0.0009059578 | -0.001801226 | -0.005179742 | 8.42 | -0.000730634 | -0.0009131705 | -0.001805944 | -0.005222698 | 8.42 | -0.0007304613 | -0.0009117677 | -0.001805285 | -0.005213496 | 8.42 | -0.0007304867 | -0.0009133115 | -0.001805558 | -0.005222967 | 8.42 | -0.0007304589 | -0.0009135742 | -0.001805471 | -0.005224473 | 8.42 | -0.0007898881 | -0.001177985 | -0.001619794 | -0.00652711 | 8.42 | -0.0007310828 | -0.0009438263 | -0.001798282 | -0.005416329 | 8.42 | -0.0007556588 | -0.001031291 | -0.001611525 | -0.005890331
8.75 | -0.0007263521 | -0.0009086053 | -0.001749195 | -0.005206307 | 8.75 | -0.000726913 | -0.0009160876 | -0.001754379 | -0.005250636 | 8.75 | -0.0007267468 | -0.000914644 | -0.001753699 | -0.005241238 | 8.75 | -0.0007267632 | -0.0009162244 | -0.001753924 | -0.005250918 | 8.75 | -0.0007267315 | -0.0009164926 | -0.001753806 | -0.005252458 | 8.75 | -0.0007833216 | -0.001183186 | -0.001554646 | -0.00657135 | 8.75 | -0.0007272911 | -0.000947734 | -0.001746601 | -0.005449815 | 8.75 | -0.0007560067 | -0.001031756 | -0.001603638 | -0.005901512
9.08 | -0.0007322977 | -0.0009062637 | -0.001769601 | -0.005203422 | 9.08 | -0.0007329007 | -0.0009139946 | -0.001775459 | -0.00524892 | 9.08 | -0.0007327368 | -0.0009125202 | -0.001774778 | -0.005239389 | 9.08 | -0.0007327602 | -0.0009141279 | -0.001775027 | -0.005249229 | 9.08 | -0.0007327326 | -0.0009144013 | -0.001774928 | -0.005250806 | 9.08 | -0.0007924118 | -0.001181491 | -0.001590063 | -0.006573689 | 9.08 | -0.0007334004 | -0.0009464873 | -0.001768531 | -0.005452718 | 9.08 | -0.0007563467 | -0.001032245 | -0.001582762 | -0.005921937
9.41 | -0.0007287736 | -0.0009082878 | -0.001724394 | -0.005224457 | 9.41 | -0.0007293566 | -0.0009163052 | -0.001730665 | -0.005271332 | 9.41 | -0.0007291993 | -0.0009147988 | -0.001729973 | -0.005261649 | 9.41 | -0.0007292198 | -0.0009164362 | -0.001730188 | -0.00527168 | 9.41 | -0.0007291927 | -0.0009167149 | -0.001730077 | -0.005273297 | 9.41 | -0.0007859066 | -0.001185245 | -0.001530265 | -0.006607785 | 9.41 | -0.0007298493 | -0.0009496862 | -0.001723763 | -0.005480258 | 9.41 | -0.000756663 | -0.001032255 | -0.001578424 | -0.005928658
9.74 | -0.0007337666 | -0.0009059751 | -0.001742676 | -0.005221869 | 9.74 | -0.0007343682 | -0.000914258 | -0.001749588 | -0.005269929 | 9.74 | -0.0007342166 | -0.0009127252 | -0.001748911 | -0.005260144 | 9.74 | -0.0007342325 | -0.0009143946 | -0.001749108 | -0.005270338 | 9.74 | -0.0007342035 | -0.0009146817 | -0.001748988 | -0.005272002 | 9.74 | -0.0007939807 | -0.001184399 | -0.001557831 | -0.00661487 | 9.74 | -0.0007349757 | -0.0009484243 | -0.001743479 | -0.005483123 | 9.74 | -0.0007570517 | -0.001033474 | -0.00155712 | -0.005951202
10.07 | -0.0007304946 | -0.0009072301 | -0.001705748 | -0.005237185 | 10.07 | -0.0007310926 | -0.0009157846 | -0.001713168 | -0.005286543 | 10.07 | -0.0007309442 | -0.0009142291 | -0.001712472 | -0.005276652 | 10.07 | -0.0007309595 | -0.0009159239 | -0.001712637 | -0.005287019 | 10.07 | -0.0007309303 | -0.0009162177 | -0.001712497 | -0.005288733 | 10.07 | -0.000789565 | -0.001187135 | -0.001516985 | -0.006640234 | 10.07 | -0.0007317037 | -0.000950748 | -0.001706981 | -0.005504472 | 10.07 | -0.0007592308 | -0.001033923 | -0.001561786 | -0.005956711
10.4 | -0.0007345984 | -0.0009051052 | -0.001720062 | -0.005235622 | 10.4 | -0.0007352161 | -0.0009139228 | -0.001728144 | -0.00528613 | 10.4 | -0.0007350723 | -0.0009123494 | -0.001727477 | -0.005276173 | 10.4 | -0.0007350915 | -0.0009140675 | -0.001727639 | -0.00528668 | 10.4 | -0.0007350633 | -0.000914369 | -0.001727497 | -0.005288444 | 10.4 | -0.0007931001 | -0.001186946 | -0.00151937 | -0.006650862 | 10.4 | -0.0007359433 | -0.0009496097 | -0.001722731 | -0.005507987 | 10.4 | -0.0007602152 | -0.001036074 | -0.001542098 | -0.005982489
10.73 | -0.0007323838 | -0.0009061602 | -0.001691321 | -0.005247307 | 10.73 | -0.0007330161 | -0.0009152398 | -0.001700002 | -0.005299069 | 10.73 | -0.0007328747 | -0.0009136497 | -0.001699318 | -0.005289038 | 10.73 | -0.0007328963 | -0.0009153907 | -0.001699457 | -0.005299708 | 10.73 | -0.0007328685 | -0.0009156999 | -0.001699295 | -0.005301529 | 10.73 | -0.0007896374 | -0.001186721 | -0.001495138 | -0.006658613 | 10.73 | -0.0007337526 | -0.0009516659 | -0.001694416 | -0.005525378 | 10.73 | -0.0007626505 | -0.001036371 | -0.001549269 | -0.005985691
11.06 | -0.0007359779 | -0.000904557 | -0.00170255 | -0.005248287 | 11.06 | -0.0007366334 | -0.0009138961 | -0.00171192 | -0.005301175 | 11.06 | -0.0007364982 | -0.0009122934 | -0.001711275 | -0.005291104 | 11.06 | -0.0007365229 | -0.0009140565 | -0.001711408 | -0.00530191 | 11.06 | -0.0007364968 | -0.0009143743 | -0.001711245 | -0.005303787 | 11.06 | -0.000791054 | -0.001186865 | -0.001491315 | -0.006673143 | 11.06 | -0.0007374517 | -0.0009510091 | -0.001706989 | -0.005531142 | 11.06 | -0.0007628107 | -0.001038444 | -0.001525989 | -0.006011314
11.39 | -0.0007334826 | -0.0009052785 | -0.00167359 | -0.005256307 | 11.39 | -0.000734144 | -0.000914875 | -0.001683585 | -0.005310386 | 11.39 | -0.0007340118 | -0.0009132624 | -0.001682927 | -0.005300279 | 11.39 | -0.0007340379 | -0.0009150462 | -0.001683032 | -0.005311235 | 11.39 | -0.0007340123 | -0.0009153718 | -0.001682848 | -0.005313172 | 11.39 | -0.0007896943 | -0.001186315 | -0.001480988 | -0.006674422 | 11.39 | -0.0007349679 | -0.0009526796 | -0.001678459 | -0.005544539 | 11.39 | -0.0007650195 | -0.001038068 | -0.001534228 | -0.00601087
11.72 | -0.0007357678 | -0.0009039454 | -0.001677677 | -0.005258721 | 11.72 | -0.0007364411 | -0.0009138054 | -0.001688352 | -0.005313934 | 11.72 | -0.0007363157 | -0.0009121852 | -0.001687745 | -0.005303811 | 11.72 | -0.0007363449 | -0.0009139894 | -0.001687841 | -0.005314894 | 11.72 | -0.0007363211 | -0.0009143221 | -0.001687657 | -0.005316882 | 11.72 | -0.0007920615 | -0.001188342 | -0.001476755 | -0.006697506 | 11.72 | -0.0007373311 | -0.0009522475 | -0.00168379 | -0.00555141 | 11.72 | -0.0007645508 | -0.00104005 | -0.001508533 | -0.006036342
12.05 | -0.000733941 | -0.000904548 | -0.001652463 | -0.005264158 | 12.05 | -0.0007346033 | -0.0009146702 | -0.001663745 | -0.005320566 | 12.05 | -0.0007344851 | -0.0009130456 | -0.001663142 | -0.005310432 | 12.05 | -0.0007345143 | -0.0009148693 | -0.001663204 | -0.005321664 | 12.05 | -0.0007344912 | -0.0009152078 | -0.001662998 | -0.005323706 | 12.05 | -0.0007933279 | -0.001187746 | -0.001480425 | -0.006695817 | 12.05 | -0.0007354993 | -0.000953757 | -0.001658988 | -0.005562012 | 12.05 | -0.0007668228 | -0.001039144 | -0.001519101 | -0.006031705
12.38 | -0.0007370079 | -0.000903679 | -0.001660156 | -0.005268942 | 12.38 | -0.0007376846 | -0.0009140701 | -0.001672125 | -0.005326503 | 12.38 | -0.0007375733 | -0.0009124417 | -0.001671586 | -0.005316371 | 12.38 | -0.0007376069 | -0.0009142861 | -0.001671644 | -0.00532773 | 12.38 | -0.0007375859 | -0.0009146303 | -0.001671439 | -0.005329818 | 12.38 | -0.000794148 | -0.001190164 | -0.001467214 | -0.006722625 | 12.38 | -0.0007386346 | -0.0009537718 | -0.001667953 | -0.005571104 | 12.38 | -0.0007651214 | -0.001041012 | -0.00148871 | -0.006056402
12.71 | -0.0007367807 | -0.0009039634 | -0.001649042 | -0.005271673 | 12.71 | -0.0007374468 | -0.0009146175 | -0.001661611 | -0.005330429 | 12.71 | -0.0007373406 | -0.0009129898 | -0.001661079 | -0.005320308 | 12.71 | -0.0007373752 | -0.0009148527 | -0.001661106 | -0.005331812 | 12.71 | -0.0007373553 | -0.0009152022 | -0.001660879 | -0.005333956 | 12.71 | -0.00079589 | -0.00118923 | -0.001472735 | -0.006716962 | 12.71 | -0.0007384259 | -0.000954903 | -0.001657326 | -0.005578723 | 12.71 | -0.0007670593 | -0.001039248 | -0.001501674 | -0.006046695
13.04 | -0.0007393356 | -0.0009032463 | -0.001655629 | -0.005278618 | 13.04 | -0.0007400119 | -0.0009141741 | -0.001668826 | -0.005338558 | 13.04 | -0.0007399116 | -0.0009125475 | -0.001668366 | -0.005328458 | 13.04 | -0.0007399494 | -0.0009144311 | -0.00166838 | -0.005340089 | 13.04 | -0.0007399312 | -0.0009147872 | -0.001668151 | -0.005342286 | 13.04 | -0.0007961483 | -0.001192735 | -0.001452809 | -0.006748839 | 13.04 | -0.0007410182 | -0.0009550588 | -0.001664918 | -0.005589915 | 13.04 | -0.0007645618 | -0.001041068 | -0.001467647 | -0.00607141
13.37 | -0.0007385121 | -0.0009026861 | -0.001644391 | -0.005276876 | 13.37 | -0.0007391758 | -0.0009138732 | -0.001658158 | -0.005337996 | 13.37 | -0.0007390773 | -0.0009122534 | -0.001657716 | -0.005327923 | 13.37 | -0.0007391168 | -0.0009141533 | -0.001657689 | -0.005339694 | 13.37 | -0.0007390983 | -0.0009145162 | -0.001657432 | -0.005341953 | 13.37 | -0.0007995602 | -0.001191418 | -0.001469771 | -0.006739479 | 13.37 | -0.0007402077 | -0.0009552829 | -0.001654081 | -0.005592728 | 13.37 | -0.0007672441 | -0.001039058 | -0.001485809 | -0.006059439
13.7 | -0.0007394763 | -0.0009021314 | -0.001639873 | -0.005285207 | 13.7 | -0.0007401459 | -0.0009135878 | -0.001654262 | -0.005347485 | 13.7 | -0.0007400551 | -0.000911973 | -0.001653895 | -0.005337455 | 13.7 | -0.0007400967 | -0.0009138924 | -0.00165386 | -0.005349342 | 13.7 | -0.0007400789 | -0.0009142639 | -0.001653598 | -0.00535166 | 13.7 | -0.0007976799 | -0.001194609 | -0.001440789 | -0.006771334 | 13.7 | -0.0007411929 | -0.0009555635 | -0.001650455 | -0.00560508 | 13.7 | -0.0007647674 | -0.001041493 | -0.001450858 | -0.006086438
14.03 | -0.0007393945 | -0.0009016024 | -0.001631762 | -0.005281239 | 14.03 | -0.0007400525 | -0.0009133228 | -0.00164667 | -0.005344742 | 14.03 | -0.000739964 | -0.0009117178 | -0.001646334 | -0.005334754 | 14.03 | -0.0007400086 | -0.0009136534 | -0.001646265 | -0.005346779 | 14.03 | -0.0007399885 | -0.0009140349 | -0.001645977 | -0.005349167 | 14.03 | -0.0008004035 | -0.001191841 | -0.001459579 | -0.006753828 | 14.03 | -0.0007411342 | -0.0009557991 | -0.001642727 | -0.005605585 | 14.03 | -0.0007687337 | -0.001039413 | -0.001476677 | -0.006072257
14.36 | -0.0007401788 | -0.0009016655 | -0.001624773 | -0.005292772 | 14.36 | -0.000740835 | -0.0009136625 | -0.001640288 | -0.005357468 | 14.36 | -0.0007407545 | -0.0009120656 | -0.001640037 | -0.005347534 | 14.36 | -0.0007408017 | -0.0009140214 | -0.001639961 | -0.00535968 | 14.36 | -0.0007407787 | -0.0009144164 | -0.001639673 | -0.005362135 | 14.36 | -0.0007964837 | -0.001194935 | -0.001422019 | -0.006787002 | 14.36 | -0.0007419307 | -0.0009566851 | -0.001636696 | -0.005621002 | 14.36 | -0.0007665982 | -0.001042059 | -0.001445015 | -0.006100221
14.69 | -0.000740976 | -0.0009008171 | -0.001624014 | -0.005285965 | 14.69 | -0.0007416202 | -0.0009130829 | -0.001640029 | -0.005351902 | 14.69 | -0.0007415402 | -0.0009114992 | -0.001639818 | -0.005342021 | 14.69 | -0.0007415915 | -0.0009134708 | -0.001639709 | -0.005354304 | 14.69 | -0.0007415634 | -0.0009138815 | -0.001639403 | -0.005356841 | 14.69 | -0.0008001932 | -0.001191456 | -0.001449821 | -0.006764629 | 14.69 | -0.0007427622 | -0.0009565839 | -0.001636366 | -0.005618546 | 14.69 | -0.0007705765 | -0.001039476 | -0.001471342 | -0.006083125
15.02 | -0.0007415299 | -0.0009011514 | -0.001614336 | -0.005299565 | 15.02 | -0.0007421389 | -0.0009137091 | -0.001631 | -0.00536668 | 15.02 | -0.0007420687 | -0.0009121363 | -0.001630893 | -0.005356861 | 15.02 | -0.0007421213 | -0.0009141283 | -0.001630771 | -0.005369264 | 15.02 | -0.0007420904 | -0.0009145573 | -0.001630473 | -0.005371887 | 15.02 | -0.0007964674 | -0.001195465 | -0.00141032 | -0.006801894 | 15.02 | -0.0007432758 | -0.0009577289 | -0.001627602 | -0.00563586 | 15.02 | -0.0007676295 | -0.001041779 | -0.001438309 | -0.006110441
15.35 | -0.0007427616 | -0.0008999242 | -0.001616432 | -0.005289846 | 15.35 | -0.0007433056 | -0.0009127711 | -0.001633811 | -0.005358075 | 15.35 | -0.0007432361 | -0.0009112153 | -0.001633748 | -0.005348326 | 15.35 | -0.0007432928 | -0.0009132219 | -0.0016336 | -0.005360857 | 15.35 | -0.0007432603 | -0.0009136654 | -0.001633279 | -0.005363567 | 15.35 | -0.0008019359 | -0.001192204 | -0.001445731 | -0.006777745 | 15.35 | -0.0007444893 | -0.0009572316 | -0.00163033 | -0.005630148 | 15.35 | -0.0007706238 | -0.001038395 | -0.001459237 | -0.006088284
15.68 | -0.0007427031 | -0.0009004952 | -0.001602562 | -0.005305193 | 15.68 | -0.0007432022 | -0.0009136387 | -0.0016206 | -0.005374602 | 15.68 | -0.0007431463 | -0.0009120956 | -0.001620634 | -0.005364936 | 15.68 | -0.0007432039 | -0.0009141225 | -0.00162048 | -0.005377583 | 15.68 | -0.0007431756 | -0.0009145764 | -0.001620154 | -0.005380367 | 15.68 | -0.0007970339 | -0.001196694 | -0.001399123 | -0.006817366 | 15.68 | -0.0007443803 | -0.0009585951 | -0.001617413 | -0.005649055 | 15.68 | -0.0007670721 | -0.001040397 | -0.00142664 | -0.006114336
16.01 | -0.0007439368 | -0.0008986978 | -0.001607671 | -0.00529177 | 16.01 | -0.0007444062 | -0.0009121118 | -0.001626154 | -0.005362421 | 16.01 | -0.0007443533 | -0.0009105872 | -0.001626219 | -0.005352845 | 16.01 | -0.0007444136 | -0.0009126291 | -0.001626045 | -0.005365612 | 16.01 | -0.0007443901 | -0.0009130882 | -0.001625684 | -0.005368469 | 16.01 | -0.0008017057 | -0.001192745 | -0.001429808 | -0.006788508 | 16.01 | -0.0007456003 | -0.0009574933 | -0.001623031 | -0.005639525 | 16.01 | -0.0007698904 | -0.001036801 | -0.001448999 | -0.006091469
16.34 | -0.0007420288 | -0.0008990802 | -0.001584886 | -0.005306892 | 16.34 | -0.0007424853 | -0.0009127728 | -0.001603797 | -0.005378823 | 16.34 | -0.0007424406 | -0.0009112669 | -0.001603997 | -0.005369327 | 16.34 | -0.0007425036 | -0.0009133274 | -0.001603806 | -0.005382213 | 16.34 | -0.0007424868 | -0.0009137917 | -0.001603437 | -0.005385138 | 16.34 | -0.0007974424 | -0.001197536 | -0.001382671 | -0.006829022 | 16.34 | -0.0007436575 | -0.0009586235 | -0.001600991 | -0.005658096 | 16.34 | -0.0007660147 | -0.001039172 | -0.00141245 | -0.006117838
16.67 | -0.0007433558 | -0.0008966908 | -0.001594716 | -0.005289491 | 16.67 | -0.0007437838 | -0.000910647 | -0.001614023 | -0.005362654 | 16.67 | -0.0007437387 | -0.0009091652 | -0.001614288 | -0.00535325 | 16.67 | -0.0007438053 | -0.000911239 | -0.001614075 | -0.005366253 | 16.67 | -0.0007437918 | -0.0009117083 | -0.001613671 | -0.005369252 | 16.67 | -0.0008030239 | -0.00119331 | -0.001419933 | -0.006798236 | 16.67 | -0.000744994 | -0.0009568783 | -0.00161107 | -0.005644513 | 16.67 | -0.0007703793 | -0.001036481 | -0.001439503 | -0.006097671
17 | -0.0007410071 | -0.0008974816 | -0.001569496 | -0.005307086 | 17 | -0.0007414244 | -0.0009117119 | -0.001589188 | -0.005381568 | 17 | -0.000741387 | -0.0009102532 | -0.001589602 | -0.005372255 | 17 | -0.0007414571 | -0.0009123444 | -0.001589375 | -0.005385371 | 17 | -0.0007414478 | -0.0009128213 | -0.001588966 | -0.005388444 | 17 | -0.0007967098 | -0.001197823 | -0.001367164 | -0.006837235 | 17 | -0.0007426198 | -0.0009583819 | -0.001586478 | -0.005665489 | 17 | -0.0007679128 | -0.001039874 | -0.001406889 | -0.006127501
17.33 | -0.0007434845 | -0.0008949322 | -0.001585877 | -0.005287787 | 17.33 | -0.0007438667 | -0.000909427 | -0.001605925 | -0.005363504 | 17.33 | -0.0007438295 | -0.0009079944 | -0.001606413 | -0.005354296 | 17.33 | -0.0007439018 | -0.0009100994 | -0.001606175 | -0.005367517 | 17.33 | -0.0007438932 | -0.0009105844 | -0.001605736 | -0.005370668 | 17.33 | -0.0008008974 | -0.001192162 | -0.001402546 | -0.006798512 | 17.33 | -0.0007451078 | -0.0009564444 | -0.001603074 | -0.005649848 | 17.33 | -0.0007722348 | -0.001037264 | -0.001433054 | -0.006107457
17.66 | -0.0007413553 | -0.0008961925 | -0.001559817 | -0.005307916 | 17.66 | -0.0007417383 | -0.0009109568 | -0.001580209 | -0.005384984 | 17.66 | -0.0007417075 | -0.0009095504 | -0.001580853 | -0.005375872 | 17.66 | -0.000741786 | -0.0009116712 | -0.001580612 | -0.005389202 | 17.66 | -0.0007417802 | -0.0009121667 | -0.001580175 | -0.005392428 | 17.66 | -0.0007943164 | -0.001196307 | -0.001353329 | -0.006834906 | 17.66 | -0.0007429627 | -0.0009583782 | -0.001577651 | -0.005673226 | 17.66 | -0.0007689138 | -0.00104033 | -0.001398131 | -0.006136028
17.99 | -0.0007447606 | -0.0008936412 | -0.001582195 | -0.00528727 | 17.99 | -0.0007451138 | -0.0009086726 | -0.001602887 | -0.005365625 | 17.99 | -0.000745084 | -0.0009072924 | -0.001603612 | -0.005356623 | 17.99 | -0.0007451637 | -0.0009094296 | -0.001603372 | -0.005370055 | 17.99 | -0.0007451566 | -0.0009099362 | -0.001602912 | -0.00537336 | 17.99 | -0.0008003782 | -0.00119148 | -0.001396893 | -0.006800334 | 17.99 | -0.0007463848 | -0.0009564283 | -0.001600255 | -0.005656143 | 17.99 | -0.0007727222 | -0.001037454 | -0.001422609 | -0.00611479
18.32 | -0.0007430956 | -0.0008955462 | -0.001558151 | -0.005310499 | 18.32 | -0.0007434525 | -0.0009108493 | -0.001579165 | -0.005390216 | 18.32 | -0.0007434295 | -0.0009094978 | -0.00158006 | -0.005381315 | 18.32 | -0.0007435162 | -0.0009116499 | -0.001579809 | -0.005394861 | 18.32 | -0.0007435119 | -0.0009121684 | -0.001579351 | -0.005398247 | 18.32 | -0.000794479 | -0.001196838 | -0.001344102 | -0.006841768 | 18.32 | -0.0007447117 | -0.000958991 | -0.001576811 | -0.005682572 | 18.32 | -0.0007694063 | -0.001040511 | -0.001388367 | -0.006143054
18.65 | -0.0007465472 | -0.0008927515 | -0.001581475 | -0.005287891 | 18.65 | -0.0007468722 | -0.0009083216 | -0.00160272 | -0.005368942 | 18.65 | -0.0007468493 | -0.0009069993 | -0.001603708 | -0.005360157 | 18.65 | -0.000746937 | -0.0009091673 | -0.001603457 | -0.005373803 | 18.65 | -0.0007469309 | -0.000909698 | -0.001602977 | -0.005377269 | 18.65 | -0.0008016536 | -0.00119254 | -0.001391794 | -0.006809459 | 18.65 | -0.0007481632 | -0.0009567953 | -0.001600305 | -0.005663477 | 18.65 | -0.0007730976 | -0.001037316 | -0.001413136 | -0.006120047
18.98 | -0.0007438674 | -0.0008944136 | -0.00155184 | -0.00531019 | 18.98 | -0.0007441845 | -0.000910255 | -0.001573341 | -0.005392612 | 18.98 | -0.0007441673 | -0.0009089632 | -0.001574498 | -0.005383936 | 18.98 | -0.0007442619 | -0.000911147 | -0.001574252 | -0.005397688 | 18.98 | -0.0007442584 | -0.0009116903 | -0.001573774 | -0.005401236 | 18.98 | -0.0007949354 | -0.001198421 | -0.00133537 | -0.006853449 | 18.98 | -0.0007454736 | -0.0009590977 | -0.00157121 | -0.005688909 | 18.98 | -0.000768914 | -0.001039955 | -0.001378532 | -0.006146233
19.31 | -0.0007476173 | -0.0008913307 | -0.001578443 | -0.00528602 | 19.31 | -0.0007479046 | -0.0009074342 | -0.00160011 | -0.005369794 | 19.31 | -0.0007478877 | -0.0009061745 | -0.001601373 | -0.005361239 | 19.31 | -0.0007479826 | -0.0009083729 | -0.001601119 | -0.00537509 | 19.31 | -0.0007479775 | -0.0009089283 | -0.001600617 | -0.005378722 | 19.31 | -0.0008021992 | -0.001194312 | -0.001384415 | -0.006821087 | 19.31 | -0.0007492055 | -0.0009565874 | -0.001597842 | -0.005668141 | 19.31 | -0.0007719849 | -0.001036299 | -0.001402788 | -0.006121453
19.64 | -0.0007432181 | -0.0008928296 | -0.001539806 | -0.00530839 | 19.64 | -0.0007434943 | -0.0009091989 | -0.00156162 | -0.00539354 | 19.64 | -0.0007434802 | -0.000907972 | -0.001563053 | -0.005385099 | 19.64 | -0.000743582 | -0.0009101858 | -0.001562802 | -0.005399053 | 19.64 | -0.0007435792 | -0.000910754 | -0.0015623 | -0.005402766 | 19.64 | -0.0007963051 | -0.001201464 | -0.001327737 | -0.006870322 | 19.64 | -0.0007448045 | -0.0009587093 | -0.001559575 | -0.005693593 | 19.64 | -0.0007679956 | -0.001039295 | -0.001366825 | -0.00614903
19.97 | -0.0007467109 | -0.0008892477 | -0.001567787 | -0.005281427 | 19.97 | -0.0007469523 | -0.0009058772 | -0.001589677 | -0.005367952 | 19.97 | -0.0007469382 | -0.0009046849 | -0.001591227 | -0.005359639 | 19.97 | -0.0007470398 | -0.0009069132 | -0.001590973 | -0.005373685 | 19.97 | -0.0007470355 | -0.0009074937 | -0.001590449 | -0.00537748 | 19.97 | -0.0008050773 | -0.001196921 | -0.001382893 | -0.006836123 | 19.97 | -0.0007482677 | -0.0009556733 | -0.00158747 | -0.0056699 | 19.97 | -0.0007723337 | -0.001035904 | -0.001394564 | -0.006125154
20.3 | -0.0007429557 | -0.0008913911 | -0.001531987 | -0.005306975 | 20.3 | -0.0007431854 | -0.0009082828 | -0.001553947 | -0.005394877 | 20.3 | -0.0007431749 | -0.0009071249 | -0.001555677 | -0.005386685 | 20.3 | -0.0007432844 | -0.0009093684 | -0.001555433 | -0.005400831 | 20.3 | -0.0007432835 | -0.0009099616 | -0.001554912 | -0.005404708 | 20.3 | -0.0007969998 | -0.001202875 | -0.001322622 | -0.006881968 | 20.3 | -0.0007445154 | -0.0009584262 | -0.001551986 | -0.005698485 | 20.3 | -0.0007686297 | -0.001039303 | -0.001360631 | -0.006154628
20.63 | -0.000747833 | -0.0008879364 | -0.001566351 | -0.00527922 | 20.63 | -0.0007480249 | -0.0009050882 | -0.001588345 | -0.00536853 | 20.63 | -0.0007480144 | -0.0009039669 | -0.001590198 | -0.005360473 | 20.63 | -0.000748124 | -0.000906225 | -0.001589963 | -0.005374708 | 20.63 | -0.000748122 | -0.0009068304 | -0.001589424 | -0.005378666 | 20.63 | -0.0008046713 | -0.001197529 | -0.001376731 | -0.006843146 | 20.63 | -0.0007493623 | -0.0009555144 | -0.001586355 | -0.005673969 | 20.63 | -0.0007731943 | -0.001035695 | -0.001391053 | -0.006128449
20.96 | -0.0007440855 | -0.0008903244 | -0.001528947 | -0.005306046 | 20.96 | -0.0007442748 | -0.0009077338 | -0.00155104 | -0.005396745 | 20.96 | -0.0007442676 | -0.0009066498 | -0.001553077 | -0.005388818 | 20.96 | -0.0007443849 | -0.0009089226 | -0.001552858 | -0.005403148 | 20.96 | -0.0007443865 | -0.0009095406 | -0.001552322 | -0.005407187 | 20.96 | -0.000795796 | -0.001203054 | -0.001318006 | -0.006886546 | 20.96 | -0.0007456277 | -0.000958499 | -0.001549287 | -0.005703786 | 20.96 | -0.0007700929 | -0.001039188 | -0.001364551 | -0.006158063
21.29 | -0.0007492272 | -0.0008867531 | -0.001564642 | -0.005277694 | 21.29 | -0.0007493711 | -0.0009044225 | -0.00158671 | -0.005369808 | 21.29 | -0.0007493626 | -0.0009033764 | -0.001588874 | -0.005362023 | 21.29 | -0.0007494796 | -0.0009056643 | -0.001588668 | -0.00537644 | 21.29 | -0.0007494798 | -0.0009062946 | -0.001588115 | -0.005380558 | 21.29 | -0.0008048785 | -0.001197381 | -0.001380863 | -0.006846985 | 21.29 | -0.0007507096 | -0.0009554666 | -0.001584948 | -0.00567859 | 21.29 | -0.0007756461 | -0.001035457 | -0.001400647 | -0.006132149
21.62 | -0.0007449592 | -0.0008893119 | -0.001523219 | -0.00530554 | 21.62 | -0.0007450921 | -0.0009072338 | -0.001545283 | -0.005399045 | 21.62 | -0.0007450861 | -0.0009062272 | -0.001547635 | -0.005391398 | 21.62 | -0.0007452103 | -0.0009085298 | -0.001547448 | -0.005405904 | 21.62 | -0.0007452142 | -0.0009091724 | -0.0015469 | -0.005410102 | 21.62 | -0.0007956527 | -0.001203918 | -0.001312013 | -0.006894793 | 21.62 | -0.0007464361 | -0.0009585944 | -0.001543731 | -0.005709344 | 21.62 | -0.0007710776 | -0.001038584 | -0.001364086 | -0.006160623
21.95 | -0.0007501697 | -0.0008857117 | -0.001559914 | -0.005276538 | 21.95 | -0.0007502524 | -0.0009038878 | -0.001581892 | -0.005371446 | 21.95 | -0.0007502441 | -0.0009029217 | -0.001584374 | -0.005363951 | 21.95 | -0.0007503679 | -0.000905239 | -0.001584206 | -0.005378538 | 21.95 | -0.0007503703 | -0.0009058937 | -0.001583642 | -0.005382813 | 21.95 | -0.0008067169 | -0.001199013 | -0.001380959 | -0.006857927 | 21.95 | -0.0007515763 | -0.0009555195 | -0.001580389 | -0.005683346 | 21.95 | -0.0007748019 | -0.001034265 | -0.001390415 | -0.006132141
22.28 | -0.0007456589 | -0.0008885733 | -0.001517259 | -0.005305378 | 22.28 | -0.0007457343 | -0.0009069967 | -0.001539198 | -0.005401675 | 22.28 | -0.0007457276 | -0.0009060726 | -0.001541878 | -0.005394328 | 22.28 | -0.0007458596 | -0.0009084044 | -0.001541737 | -0.005409 | 22.28 | -0.0007458663 | -0.0009090714 | -0.001541183 | -0.005413353 | 22.28 | -0.0007972733 | -0.001205885 | -0.001310049 | -0.00690742 | 22.28 | -0.0007470798 | -0.0009589325 | -0.001537907 | -0.005715076 | 22.28 | -0.0007690579 | -0.001037379 | -0.001350506 | -0.00616041
22.61 | -0.0007509547 | -0.000884709 | -0.001556092 | -0.005274592 | 22.61 | -0.0007509849 | -0.0009033775 | -0.001577881 | -0.005372291 | 22.61 | -0.0007509772 | -0.0009024967 | -0.001580703 | -0.005365109 | 22.61 | -0.000751108 | -0.0009048429 | -0.001580582 | -0.005379858 | 22.61 | -0.0007511133 | -0.0009055218 | -0.001580013 | -0.005384286 | 22.61 | -0.0008082372 | -0.001200318 | -0.001380362 | -0.006867398 | 22.61 | -0.0007523182 | -0.000955562 | -0.001576683 | -0.005687159 | 22.61 | -0.000773356 | -0.001033153 | -0.001381323 | -0.006132059
22.94 | -0.0007451214 | -0.0008872194 | -0.001508324 | -0.005302297 | 22.94 | -0.0007451463 | -0.0009061232 | -0.001529999 | -0.005401357 | 22.94 | -0.0007451391 | -0.0009052869 | -0.001533014 | -0.005394334 | 22.94 | -0.0007452776 | -0.0009076471 | -0.001532921 | -0.005409163 | 22.94 | -0.0007452867 | -0.0009083381 | -0.001532361 | -0.005413667 | 22.94 | -0.0007976721 | -0.001206986 | -0.001304379 | -0.006916243 | 22.94 | -0.0007464962 | -0.000958592 | -0.001528882 | -0.005717678 | 22.94 | -0.0007680947 | -0.001036771 | -0.001343038 | -0.006161853
23.27 | -0.0007501434 | -0.0008826994 | -0.0015494 | -0.00526813 | 23.27 | -0.0007501212 | -0.0009018411 | -0.001570849 | -0.00536858 | 23.27 | -0.0007501131 | -0.0009010511 | -0.001574008 | -0.005361735 | 23.27 | -0.0007502491 | -0.0009034248 | -0.001573939 | -0.005376632 | 23.27 | -0.0007502565 | -0.0009041272 | -0.001573366 | -0.005381207 | 23.27 | -0.0008088102 | -0.001200579 | -0.001379201 | -0.006872109 | 23.27 | -0.0007514468 | -0.0009545428 | -0.001569718 | -0.005686272 | 23.27 | -0.0007737921 | -0.001033232 | -0.001378959 | -0.006135575
23.6 | -0.0007441869 | -0.000885516 | -0.001500382 | -0.005297284 | 23.6 | -0.0007441598 | -0.0009048838 | -0.001521693 | -0.005399071 | 23.6 | -0.0007441522 | -0.000904141 | -0.00152505 | -0.005392393 | 23.6 | -0.0007442957 | -0.0009065281 | -0.00152502 | -0.005407366 | 23.6 | -0.000744307 | -0.0009072425 | -0.00152446 | -0.005412013 | 23.6 | -0.0007962567 | -0.001207018 | -0.001291671 | -0.006920433 | 23.6 | -0.0007455094 | -0.0009578694 | -0.001520739 | -0.0057182 | 23.6 | -0.0007694527 | -0.001037838 | -0.001341904 | -0.00616912
23.93 | -0.0007502875 | -0.0008811355 | -0.001546118 | -0.005262888 | 23.93 | -0.0007502206 | -0.0009007408 | -0.001567181 | -0.00536607 | 23.93 | -0.0007502099 | -0.0009000448 | -0.001570683 | -0.005359579 | 23.93 | -0.0007503535 | -0.0009024468 | -0.001570687 | -0.00537462 | 23.93 | -0.0007503638 | -0.0009031724 | -0.001570117 | -0.005379337 | 23.93 | -0.0008061619 | -0.001199343 | -0.001362548 | -0.006870454 | 23.93 | -0.0007515565 | -0.0009539489 | -0.001566307 | -0.005686492 | 23.93 | -0.0007755222 | -0.00103456 | -0.001377675 | -0.006144044
24.26 | -0.0007446455 | -0.0008842345 | -0.001497269 | -0.005293142 | 24.26 | -0.0007445729 | -0.0009040623 | -0.001518172 | -0.005397652 | 24.26 | -0.0007445636 | -0.000903415 | -0.001521868 | -0.005391345 | 24.26 | -0.0007447137 | -0.0009058322 | -0.001521924 | -0.005406457 | 24.26 | -0.0007447282 | -0.0009065698 | -0.001521372 | -0.005411244 | 24.26 | -0.0007927159 | -0.001205592 | -0.00127604 | -0.006918174 | 24.26 | -0.0007459234 | -0.000957541 | -0.001517514 | -0.00571945 | 24.26 | -0.0007703774 | -0.001038864 | -0.00133681 | -0.006176947
24.59 | -0.0007507901 | -0.000879901 | -0.001542538 | -0.005258643 | 24.59 | -0.0007506796 | -0.0008999562 | -0.001563157 | -0.005364516 | 24.59 | -0.0007506662 | -0.0008993586 | -0.001567003 | -0.005358402 | 24.59 | -0.0007508179 | -0.0009017892 | -0.001567098 | -0.005373582 | 24.59 | -0.0007508318 | -0.0009025375 | -0.00156654 | -0.005378434 | 24.59 | -0.0008060894 | -0.001198876 | -0.001365592 | -0.006871277 | 24.59 | -0.0007520199 | -0.0009536512 | -0.001562612 | -0.005687533 | 24.59 | -0.0007756793 | -0.001035155 | -0.00137094 | -0.006150349
24.92 | -0.0007450213 | -0.0008831582 | -0.001493032 | -0.00528896 | 24.92 | -0.0007449034 | -0.0009034297 | -0.001513457 | -0.00539616 | 24.92 | -0.0007448925 | -0.0009028832 | -0.0015175 | -0.005390245 | 24.92 | -0.00074505 | -0.000905329 | -0.00151765 | -0.005405491 | 24.92 | -0.0007450681 | -0.0009060891 | -0.001517113 | -0.00541041 | 24.92 | -0.0007931921 | -0.001206677 | -0.00127734 | -0.006926278 | 24.92 | -0.0007462582 | -0.0009573841 | -0.001513127 | -0.005720494 | 24.92 | -0.0007699781 | -0.001039699 | -0.001327724 | -0.006183904
25.25 | -0.0007510842 | -0.0008787723 | -0.001538647 | -0.005254301 | 25.25 | -0.0007509281 | -0.0008992604 | -0.001558755 | -0.005362809 | 25.25 | -0.0007509144 | -0.0008987661 | -0.001562958 | -0.005357101 | 25.25 | -0.0007510717 | -0.0009012256 | -0.001563147 | -0.005372411 | 25.25 | -0.0007510892 | -0.0009019959 | -0.001562606 | -0.005377392 | 25.25 | -0.0008074709 | -0.00119999 | -0.001368432 | -0.006879134 | 25.25 | -0.0007522653 | -0.000953431 | -0.001558514 | -0.005688337 | 25.25 | -0.0007761405 | -0.001035682 | -0.00136837 | -0.006155604
25.58 | -0.0007449733 | -0.0008818228 | -0.001488426 | -0.005283526 | 25.58 | -0.0007448103 | -0.0009025157 | -0.001508281 | -0.005393334 | 25.58 | -0.0007447966 | -0.0009020755 | -0.001512671 | -0.005387835 | 25.58 | -0.0007449592 | -0.0009045488 | -0.00151292 | -0.005403208 | 25.58 | -0.0007449805 | -0.0009053302 | -0.0015124 | -0.005408251 | 25.58 | -0.0007943771 | -0.001208483 | -0.001274053 | -0.006937883 | 25.58 | -0.0007461531 | -0.0009569092 | -0.001508185 | -0.00572008 | 25.58 | -0.0007702368 | -0.001040141 | -0.001325821 | -0.006188895
25.91 | -0.0007509087 | -0.0008772851 | -0.001534506 | -0.005248448 | 25.91 | -0.0007507146 | -0.0008981849 | -0.001553997 | -0.005359535 | 25.91 | -0.0007506958 | -0.000897799 | -0.001558543 | -0.005354255 | 25.91 | -0.000750859 | -0.0009002866 | -0.001558837 | -0.005369691 | 25.91 | -0.0007508796 | -0.000901078 | -0.001558315 | -0.005374794 | 25.91 | -0.0008096384 | -0.001201965 | -0.001370282 | -0.006890728 | 25.91 | -0.0007520372 | -0.0009528011 | -0.001553981 | -0.005687469 | 25.91 | -0.0007766072 | -0.001035707 | -0.001368765 | -0.006158743
26.24 | -0.0007442056 | -0.0008801149 | -0.001481869 | -0.00527687 | 26.24 | -0.0007440065 | -0.0009012134 | -0.001501082 | -0.005389219 | 26.24 | -0.0007439872 | -0.0009008828 | -0.001505816 | -0.005384159 | 26.24 | -0.0007441563 | -0.000903385 | -0.001506172 | -0.005399657 | 26.24 | -0.0007441811 | -0.0009041873 | -0.001505674 | -0.005404819 | 26.24 | -0.0007968449 | -0.001211368 | -0.001277038 | -0.006953512 | 26.24 | -0.0007453493 | -0.0009560384 | -0.001501209 | -0.005718356 | 26.24 | -0.000770458 | -0.001040389 | -0.001324586 | -0.006193047
26.57 | -0.0007498777 | -0.0008753912 | -0.001526856 | -0.00524168 | 26.57 | -0.0007496517 | -0.000896686 | -0.001545649 | -0.005355288 | 26.57 | -0.0007496277 | -0.0008964125 | -0.001550538 | -0.005350465 | 26.57 | -0.0007497973 | -0.0008989295 | -0.001550947 | -0.005366025 | 26.57 | -0.0007498214 | -0.0008997417 | -0.001550452 | -0.005371243 | 26.57 | -0.0008140678 | -0.001204747 | -0.001386955 | -0.006904636 | 26.57 | -0.0007509832 | -0.0009517318 | -0.001545888 | -0.005685563 | 26.57 | -0.0007771983 | -0.001036044 | -0.001367109 | -0.006163094
26.9 | -0.0007437629 | -0.0008784239 | -0.001476357 | -0.005270573 | 26.9 | -0.0007435266 | -0.0008999041 | -0.001494875 | -0.005385379 | 26.9 | -0.0007435042 | -0.0008996866 | -0.001499939 | -0.005380794 | 26.9 | -0.000743677 | -0.0009022195 | -0.001500429 | -0.005396405 | 26.9 | -0.000743705 | -0.0009030424 | -0.001499963 | -0.005401676 | 26.9 | -0.000799723 | -0.001214245 | -0.00128769 | -0.006968559 | 26.9 | -0.0007448839 | -0.0009551651 | -0.001495285 | -0.005716867 | 26.9 | -0.0007707631 | -0.001040638 | -0.001321172 | -0.006197309
27.23 | -0.0007505012 | -0.0008741285 | -0.0015254 | -0.005237378 | 27.23 | -0.0007502449 | -0.0008958012 | -0.001543495 | -0.005353443 | 27.23 | -0.0007502164 | -0.0008956431 | -0.001548721 | -0.005349097 | 27.23 | -0.0007503918 | -0.0008981904 | -0.001549261 | -0.005364778 | 27.23 | -0.0007504194 | -0.0008990224 | -0.001548798 | -0.005370104 | 27.23 | -0.0008143401 | -0.001206458 | -0.001386543 | -0.006914878 | 27.23 | -0.0007515943 | -0.0009512845 | -0.001544079 | -0.005686047 | 27.23 | -0.0007771929 | -0.001036364 | -0.001362659 | -0.006167057
27.56 | -0.0007449089 | -0.0008774232 | -0.001477387 | -0.005267124 | 27.56 | -0.0007446451 | -0.0008992753 | -0.001495176 | -0.005384347 | 27.56 | -0.0007446169 | -0.0008991745 | -0.001500566 | -0.005380252 | 27.56 | -0.0007447949 | -0.000901739 | -0.001501193 | -0.005395983 | 27.56 | -0.0007448252 | -0.0009025816 | -0.001500761 | -0.005401357 | 27.56 | -0.0007970504 | -0.001215247 | -0.001274101 | -0.006976817 | 27.56 | -0.0007460076 | -0.0009549629 | -0.001495913 | -0.00571814 | 27.56 | -0.0007709983 | -0.001041352 | -0.001319138 | -0.006202532
27.89 | -0.0007514982 | -0.0008732969 | -0.001525755 | -0.005235241 | 27.89 | -0.0007512104 | -0.0008953328 | -0.001543072 | -0.005353685 | 27.89 | -0.0007511753 | -0.0008952935 | -0.001548621 | -0.005349841 | 27.89 | -0.0007513561 | -0.0008978727 | -0.001549297 | -0.005365646 | 27.89 | -0.0007513865 | -0.0008987238 | -0.001548869 | -0.005371072 | 27.89 | -0.0008128509 | -0.001207422 | -0.001380521 | -0.006922347 | 27.89 | -0.0007525539 | -0.0009512513 | -0.001543962 | -0.005688609 | 27.89 | -0.0007784018 | -0.001036968 | -0.001367409 | -0.006172126
28.22 | -0.0007455515 | -0.000876704 | -0.001474402 | -0.005264645 | 28.22 | -0.0007452524 | -0.0008989091 | -0.001491392 | -0.00538419 | 28.22 | -0.0007452167 | -0.0008989288 | -0.001497092 | -0.005380611 | 28.22 | -0.0007453989 | -0.0009015257 | -0.001497862 | -0.005396463 | 28.22 | -0.0007454315 | -0.0009023872 | -0.001497467 | -0.005401932 | 28.22 | -0.0007970348 | -0.001217486 | -0.001269426 | -0.006989645 | 28.22 | -0.0007466019 | -0.0009550344 | -0.001492515 | -0.005720219 | 28.22 | -0.0007713486 | -0.001041465 | -0.001319818 | -0.006205814
28.55 | -0.0007523812 | -0.0008728067 | -0.001523103 | -0.005233823 | 28.55 | -0.0007520558 | -0.0008951868 | -0.001539632 | -0.005354533 | 28.55 | -0.0007520121 | -0.0008952702 | -0.001545489 | -0.005351219 | 28.55 | -0.0007521968 | -0.0008978823 | -0.001546314 | -0.005367144 | 28.55 | -0.0007522299 | -0.0008987518 | -0.001545925 | -0.005372662 | 28.55 | -0.0008145771 | -0.001209714 | -0.001382369 | -0.006935035 | 28.55 | -0.000753393 | -0.0009515404 | -0.001540937 | -0.005691669 | 28.55 | -0.0007772468 | -0.001036446 | -0.001360841 | -0.006173164
28.88 | -0.0007465056 | -0.0008763518 | -0.001471967 | -0.005263709 | 28.88 | -0.0007461751 | -0.0008988926 | -0.001488168 | -0.005385476 | 28.88 | -0.0007461308 | -0.000899036 | -0.001494168 | -0.005382441 | 28.88 | -0.0007463151 | -0.0009016674 | -0.001495092 | -0.005398412 | 28.88 | -0.0007463502 | -0.000902547 | -0.001494738 | -0.005403971 | 28.88 | -0.0007983522 | -0.001219632 | -0.001272126 | -0.007003139 | 28.88 | -0.0007475173 | -0.0009554529 | -0.001489717 | -0.005723696 | 28.88 | -0.0007696917 | -0.001040873 | -0.001312763 | -0.006206179
29.21 | -0.0007529788 | -0.0008722431 | -0.001520094 | -0.005231944 | 29.21 | -0.0007526258 | -0.000894948 | -0.001535766 | -0.005354852 | 29.21 | -0.0007525727 | -0.0008951578 | -0.001541924 | -0.005352094 | 29.21 | -0.0007527606 | -0.0008978042 | -0.001542905 | -0.005368142 | 29.21 | -0.0007527966 | -0.0008986913 | -0.001542561 | -0.005373746 | 29.21 | -0.0008182217 | -0.001212068 | -0.001399556 | -0.006948217 | 29.21 | -0.000753959 | -0.0009517242 | -0.001537391 | -0.005694197 | 29.21 | -0.0007762635 | -0.001036209 | -0.001357168 | -0.006175123
29.54 | -0.0007461181 | -0.0008753938 | -0.001468036 | -0.005259956 | 29.54 | -0.0007457636 | -0.0008982427 | -0.001483357 | -0.005383842 | 29.54 | -0.0007457103 | -0.0008985141 | -0.001489649 | -0.005381377 | 29.54 | -0.0007458987 | -0.0009011793 | -0.00149073 | -0.005397468 | 29.54 | -0.000745936 | -0.000902076 | -0.001490423 | -0.005403107 | 29.54 | -0.0008005132 | -0.001221972 | -0.001278046 | -0.00701649 | 29.54 | -0.0007471006 | -0.0009552143 | -0.00148517 | -0.005724217 | 29.54 | -0.000769277 | -0.001041166 | -0.001310497 | -0.006209897
29.87 | -0.000752409 | -0.0008710886 | -0.001517745 | -0.00522717 | 29.87 | -0.0007520317 | -0.0008940911 | -0.001532504 | -0.005352148 | 29.87 | -0.0007519702 | -0.0008944315 | -0.001538949 | -0.005349977 | 29.87 | -0.0007521619 | -0.0008971124 | -0.001540076 | -0.005366149 | 29.87 | -0.0007522001 | -0.0008980164 | -0.001539777 | -0.005371833 | 29.87 | -0.0008180905 | -0.00121243 | -0.001395366 | -0.00695296 | 29.87 | -0.000753362 | -0.0009512745 | -0.001534282 | -0.005693679 | 29.87 | -0.0007776376 | -0.00103744 | -0.001361073 | -0.006182501
30.2 | -0.0007459332 | -0.0008741058 | -0.001468399 | -0.005254553 | 30.2 | -0.000745556 | -0.0008972359 | -0.001482814 | -0.005380437 | 30.2 | -0.000745493 | -0.000897639 | -0.001489387 | -0.005378568 | 30.2 | -0.0007456842 | -0.0009003384 | -0.001490624 | -0.00539478 | 30.2 | -0.0007457235 | -0.0009012512 | -0.001490364 | -0.005400493 | 30.2 | -0.0007976115 | -0.00122138 | -0.001259259 | -0.007017962 | 30.2 | -0.0007468846 | -0.0009546078 | -0.001484857 | -0.005722929 | 30.2 | -0.0007720532 | -0.001043086 | -0.001318483 | -0.006219395
30.53 | -0.0007526465 | -0.0008696561 | -0.00152014 | -0.005221931 | 30.53 | -0.0007522507 | -0.0008929265 | -0.001533934 | -0.005348847 | 30.53 | -0.0007521789 | -0.0008934006 | -0.001540645 | -0.005347289 | 30.53 | -0.0007523724 | -0.0008961158 | -0.001541927 | -0.00536358 | 30.53 | -0.0007524122 | -0.0008970355 | -0.001541675 | -0.005369333 | 30.53 | -0.0008140417 | -0.001211009 | -0.001375504 | -0.006950731 | 30.53 | -0.00075358 | -0.0009504914 | -0.00153591 | -0.005692421 | 30.53 | -0.0007801683 | -0.001039692 | -0.001365333 | -0.00619438
30.86 | -0.0007458256 | -0.0008729483 | -0.001464734 | -0.005250097 | 30.86 | -0.000745419 | -0.0008963344 | -0.001478171 | -0.005377844 | 30.86 | -0.0007453457 | -0.0008968729 | -0.001484997 | -0.0053766 | 30.86 | -0.0007455385 | -0.000899607 | -0.001486392 | -0.005392931 | 30.86 | -0.0007455787 | -0.0009005348 | -0.001486173 | -0.005398711 | 30.86 | -0.000793567 | -0.001219859 | -0.001244455 | -0.007014755 | 30.86 | -0.0007467275 | -0.000954088 | -0.001480358 | -0.005722339 | 30.86 | -0.0007733811 | -0.001044848 | -0.001319738 | -0.006229664
31.19 | -0.0007524722 | -0.000868778 | -0.001515283 | -0.005218716 | 31.19 | -0.0007520482 | -0.0008923006 | -0.001528122 | -0.005347452 | 31.19 | -0.0007519678 | -0.0008929111 | -0.001535087 | -0.005346533 | 31.19 | -0.000752165 | -0.0008956632 | -0.001536553 | -0.005362946 | 31.19 | -0.0007522065 | -0.0008965975 | -0.001536351 | -0.005368763 | 31.19 | -0.0008125326 | -0.001210546 | -0.001371285 | -0.006950928 | 31.19 | -0.0007533585 | -0.0009502522 | -0.001530245 | -0.005693064 | 31.19 | -0.0007800456 | -0.001040971 | -0.001361316 | -0.006202939
31.52 | -0.0007456164 | -0.0008723305 | -0.001460128 | -0.005247023 | 31.52 | -0.0007451767 | -0.0008959573 | -0.001472601 | -0.005376521 | 31.52 | -0.0007450937 | -0.0008966334 | -0.001479677 | -0.005375925 | 31.52 | -0.0007452882 | -0.0008994048 | -0.001481254 | -0.005392382 | 31.52 | -0.0007453303 | -0.0009003469 | -0.00148109 | -0.005398222 | 31.52 | -0.0007941933 | -0.001220715 | -0.001245557 | -0.007020434 | 31.52 | -0.0007464622 | -0.0009540976 | -0.001475097 | -0.005723008 | 31.52 | -0.0007731864 | -0.001046199 | -0.001313363 | -0.006237632
31.85 | -0.0007523191 | -0.0008684211 | -0.001511342 | -0.005216933 | 31.85 | -0.0007518645 | -0.0008921755 | -0.001523229 | -0.005347366 | 31.85 | -0.0007517756 | -0.0008929248 | -0.001530437 | -0.005347109 | 31.85 | -0.0007519723 | -0.0008957154 | -0.001532083 | -0.005363648 | 31.85 | -0.0007520161 | -0.0008966636 | -0.001531941 | -0.005369522 | 31.85 | -0.0008137745 | -0.001211744 | -0.001373533 | -0.006958754 | 31.85 | -0.0007531634 | -0.0009505131 | -0.00152568 | -0.005694995 | 31.85 | -0.0007796769 | -0.001041911 | -0.00135402 | -0.006209955
32.18 | -0.0007457004 | -0.0008720127 | -0.001458056 | -0.005245394 | 32.18 | -0.0007452409 | -0.0008958609 | -0.001469631 | -0.005376545 | 32.18 | -0.0007451485 | -0.0008966773 | -0.001476941 | -0.00537662 | 32.18 | -0.0007453375 | -0.000899487 | -0.001478653 | -0.005393202 | 32.18 | -0.0007453817 | -0.0009004424 | -0.001478549 | -0.005399097 | 32.18 | -0.0007953176 | -0.001222184 | -0.001244835 | -0.007030019 | 32.18 | -0.0007464925 | -0.0009543839 | -0.00147236 | -0.005725022 | 32.18 | -0.0007730718 | -0.001046521 | -0.001311791 | -0.006242102
32.51 | -0.0007527308 | -0.0008679116 | -0.001512116 | -0.005214907 | 32.51 | -0.000752267 | -0.0008918765 | -0.001523117 | -0.005346939 | 32.51 | -0.0007521697 | -0.0008927673 | -0.001530552 | -0.005347368 | 32.51 | -0.0007523596 | -0.0008955969 | -0.001532314 | -0.005364038 | 32.51 | -0.0007524058 | -0.0008965583 | -0.001532235 | -0.005369963 | 32.51 | -0.0008162321 | -0.00121377 | -0.001377369 | -0.006970532 | 32.51 | -0.0007535519 | -0.0009505832 | -0.001525724 | -0.005696575 | 32.51 | -0.0007803053 | -0.00104243 | -0.001358497 | -0.00621544
32.84 | -0.000745527 | -0.0008713606 | -0.001458354 | -0.005243399 | 32.84 | -0.0007450516 | -0.0008953982 | -0.001468921 | -0.005376066 | 32.84 | -0.0007449484 | -0.0008963571 | -0.00147644 | -0.005376833 | 32.84 | -0.0007451425 | -0.0008992062 | -0.001478349 | -0.005393556 | 32.84 | -0.0007451892 | -0.0009001738 | -0.001478304 | -0.0053995 | 32.84 | -0.0007986285 | -0.001224511 | -0.001252062 | -0.007043136 | 32.84 | -0.000746313 | -0.0009542817 | -0.001471857 | -0.005726522 | 32.84 | -0.0007737479 | -0.001046854 | -0.001316373 | -0.006245329
33.17 | -0.0007532326 | -0.0008672677 | -0.001517197 | -0.005213285 | 33.17 | -0.0007527485 | -0.0008914149 | -0.001527174 | -0.005346788 | 33.17 | -0.0007526418 | -0.00089245 | -0.001534815 | -0.005347922 | 33.17 | -0.0007528392 | -0.0008953205 | -0.001536801 | -0.005364739 | 33.17 | -0.000752888 | -0.0008962941 | -0.001536782 | -0.005370712 | 33.17 | -0.0008190648 | -0.001215373 | -0.001385772 | -0.006980553 | 33.17 | -0.0007540582 | -0.0009504895 | -0.001529953 | -0.005698494 | 33.17 | -0.000780234 | -0.001042713 | -0.001355732 | -0.006219221
33.5 | -0.0007472915 | -0.000871075 | -0.001468381 | -0.005243419 | 33.5 | -0.0007468029 | -0.0008952866 | -0.001478015 | -0.005377521 | 33.5 | -0.0007466895 | -0.0008963903 | -0.00148573 | -0.005379001 | 33.5 | -0.0007468828 | -0.0008992809 | -0.001487814 | -0.005395874 | 33.5 | -0.0007469309 | -0.0009002603 | -0.001487826 | -0.005401864 | 33.5 | -0.0007990436 | -0.001225364 | -0.001251249 | -0.007050894 | 33.5 | -0.0007480721 | -0.0009545334 | -0.001481125 | -0.005730033 | 33.5 | -0.000773947 | -0.001046893 | -0.001314207 | -0.006247557
33.83 | -0.0007551489 | -0.0008669485 | -0.00152639 | -0.005213831 | 33.83 | -0.0007546478 | -0.0008912595 | -0.001535404 | -0.005348709 | 33.83 | -0.0007545287 | -0.0008924408 | -0.001543217 | -0.00535057 | 33.83 | -0.0007547229 | -0.0008953529 | -0.001545365 | -0.005367535 | 33.83 | -0.0007547716 | -0.0008963384 | -0.001545396 | -0.005373554 | 33.83 | -0.0008171844 | -0.00121523 | -0.001375725 | -0.006984832 | 33.83 | -0.0007559456 | -0.0009506951 | -0.00153827 | -0.005702461 | 33.83 | -0.000779886 | -0.00104312 | -0.001349977 | -0.006223724
34.16 | -0.0007481207 | -0.0008708128 | -0.001468009 | -0.005243707 | 34.16 | -0.0007476053 | -0.0008951802 | -0.001476611 | -0.005379125 | 34.16 | -0.0007474753 | -0.0008964306 | -0.00148448 | -0.005381337 | 34.16 | -0.0007476641 | -0.0008993636 | -0.001486726 | -0.005398359 | 34.16 | -0.0007477111 | -0.0009003548 | -0.001486781 | -0.005404394 | 34.16 | -0.0007962326 | -0.001224458 | -0.001238719 | -0.007051934 | 34.16 | -0.0007488457 | -0.0009547806 | -0.001479808 | -0.005733615 | 34.16 | -0.0007745657 | -0.001047215 | -0.001315767 | -0.006250392
34.49 | -0.0007554749 | -0.0008669343 | -0.00152214 | -0.005215565 | 34.49 | -0.000754951 | -0.000891397 | -0.001530142 | -0.005351721 | 34.49 | -0.0007548143 | -0.0008927264 | -0.001538109 | -0.005354324 | 34.49 | -0.0007550044 | -0.0008956831 | -0.001540427 | -0.005371447 | 34.49 | -0.0007550526 | -0.0008966815 | -0.001540511 | -0.005377513 | 34.49 | -0.0008159571 | -0.001214937 | -0.001370914 | -0.006988458 | 34.49 | -0.0007562078 | -0.0009512037 | -0.001533107 | -0.005707495 | 34.49 | -0.0007803957 | -0.001043533 | -0.001351081 | -0.006228033
34.82 | -0.0007484921 | -0.0008710542 | -0.001463976 | -0.005245513 | 34.82 | -0.0007479544 | -0.0008955687 | -0.001471635 | -0.005382148 | 34.82 | -0.0007478091 | -0.0008969674 | -0.001479659 | -0.005385107 | 34.82 | -0.000747994 | -0.0008999466 | -0.001482088 | -0.00540229 | 34.82 | -0.0007480409 | -0.000900952 | -0.001482203 | -0.005408373 | 34.82 | -0.0007975159 | -0.001225283 | -0.001241415 | -0.00705904 | 34.82 | -0.0007491592 | -0.0009555477 | -0.001475069 | -0.005738619 | 34.82 | -0.0007745996 | -0.001046658 | -0.001316634 | -0.006250007
35.15 | -0.0007563356 | -0.0008674324 | -0.001520926 | -0.005218278 | 35.15 | -0.0007557897 | -0.0008920337 | -0.00152806 | -0.005355523 | 35.15 | -0.0007556383 | -0.0008935123 | -0.001536175 | -0.005358886 | 35.15 | -0.0007558252 | -0.0008965164 | -0.001538683 | -0.005376175 | 35.15 | -0.0007558732 | -0.0008975311 | -0.001538835 | -0.005382292 | 35.15 | -0.0008174454 | -0.001216277 | -0.001371525 | -0.006998141 | 35.15 | -0.0007570135 | -0.0009522269 | -0.001531299 | -0.005713307 | 35.15 | -0.0007789714 | -0.001042834 | -0.001344963 | -0.006228497
35.48 | -0.0007494135 | -0.0008715292 | -0.00146394 | -0.00524754 | 35.48 | -0.0007488589 | -0.0008961797 | -0.001470705 | -0.005385303 | 35.48 | -0.0007486998 | -0.0008977274 | -0.001478863 | -0.005389028 | 35.48 | -0.0007488812 | -0.0009007547 | -0.001481476 | -0.005406382 | 35.48 | -0.0007489271 | -0.0009017789 | -0.001481656 | -0.005412521 | 35.48 | -0.0007985665 | -0.001225992 | -0.001241504 | -0.007065889 | 35.48 | -0.0007500378 | -0.0009565417 | -0.001474399 | -0.005743769 | 35.48 | -0.0007734871 | -0.0010457 | -0.001314619 | -0.006248241
35.81 | -0.0007565579 | -0.0008674845 | -0.001519188 | -0.005218938 | 35.81 | -0.0007559937 | -0.0008922077 | -0.001525428 | -0.005357211 | 35.81 | -0.0007558295 | -0.0008938362 | -0.001533663 | -0.005361354 | 35.81 | -0.000756012 | -0.0008968896 | -0.00153635 | -0.005378819 | 35.81 | -0.000756058 | -0.0008979265 | -0.001536567 | -0.005384998 | 35.81 | -0.0008182159 | -0.001217283 | -0.00136922 | -0.007006419 | 35.81 | -0.0007571947 | -0.0009527835 | -0.001528813 | -0.00571702 | 35.81 | -0.0007779408 | -0.001042613 | -0.001340687 | -0.006230666
36.14 | -0.0007484788 | -0.000870901 | -0.001460233 | -0.00524497 | 36.14 | -0.000747913 | -0.0008956593 | -0.001466061 | -0.00538373 | 36.14 | -0.000747741 | -0.0008973573 | -0.001474329 | -0.005388239 | 36.14 | -0.0007479179 | -0.0009004334 | -0.001477113 | -0.005405768 | 36.14 | -0.0007479606 | -0.0009014833 | -0.00147736 | -0.005411974 | 36.14 | -0.0008000129 | -0.001226409 | -0.001241324 | -0.007071155 | 36.14 | -0.0007490757 | -0.0009563869 | -0.001469769 | -0.005744183 | 36.14 | -0.0007736863 | -0.001045585 | -0.001315225 | -0.006249241
36.47 | -0.0007548767 | -0.0008666235 | -0.001512343 | -0.005215678 | 36.47 | -0.0007543013 | -0.0008914389 | -0.001517667 | -0.00535484 | 36.47 | -0.0007541274 | -0.0008932149 | -0.001526003 | -0.005359763 | 36.47 | -0.0007543024 | -0.0008963182 | -0.00152888 | -0.005377379 | 36.47 | -0.0007543441 | -0.0008973845 | -0.001529173 | -0.005383625 | 36.47 | -0.0008176937 | -0.001216874 | -0.001360663 | -0.007010311 | 36.47 | -0.0007554887 | -0.0009523637 | -0.001521064 | -0.005716534 | 36.47 | -0.0007784949 | -0.001043631 | -0.001338994 | -0.006237367
36.8 | -0.0007475122 | -0.00087028 | -0.001456148 | -0.005242113 | 36.8 | -0.0007469369 | -0.0008951235 | -0.001461073 | -0.005381738 | 36.8 | -0.0007467541 | -0.0008969726 | -0.001469446 | -0.005387044 | 36.8 | -0.0007469257 | -0.0009000992 | -0.001472407 | -0.005404757 | 36.8 | -0.0007469635 | -0.000901183 | -0.001472736 | -0.005411042 | 36.8 | -0.0007977728 | -0.001224557 | -0.001230272 | -0.007067835 | 36.8 | -0.0007480825 | -0.000956206 | -0.001464838 | -0.00574412 | 36.8 | -0.0007757969 | -0.001046942 | -0.001320594 | -0.006256204
37.13 | -0.0007547044 | -0.0008663253 | -0.001510471 | -0.005215009 | 37.13 | -0.0007541214 | -0.0008912157 | -0.001514953 | -0.005354972 | 37.13 | -0.0007539368 | -0.0008931427 | -0.001523387 | -0.005360696 | 37.13 | -0.0007541073 | -0.0008962961 | -0.001526444 | -0.005378498 | 37.13 | -0.0007541434 | -0.0008973999 | -0.001526828 | -0.005384826 | 37.13 | -0.000812616 | -0.001215393 | -0.001334979 | -0.00700935 | 37.13 | -0.000755293 | -0.0009524838 | -0.001518461 | -0.005718523 | 37.13 | -0.0007802324 | -0.001045504 | -0.001340634 | -0.006247659
37.46 | -0.0007477153 | -0.0008699457 | -0.001455822 | -0.005240895 | 37.46 | -0.0007471339 | -0.0008948527 | -0.001459904 | -0.005381264 | 37.46 | -0.0007469412 | -0.0008968522 | -0.001468369 | -0.005387373 | 37.46 | -0.0007471082 | -0.0009000296 | -0.001471509 | -0.005405273 | 37.46 | -0.0007471409 | -0.0009011528 | -0.001471931 | -0.005411646 | 37.46 | -0.0007948457 | -0.001222339 | -0.001221998 | -0.00706052 | 37.46 | -0.0007482666 | -0.0009562834 | -0.001463794 | -0.005745541 | 37.46 | -0.0007773414 | -0.001048073 | -0.001324637 | -0.006262642
37.79 | -0.0007549934 | -0.000866175 | -0.00150966 | -0.005215271 | 37.79 | -0.0007544024 | -0.0008911242 | -0.001513325 | -0.005355935 | 37.79 | -0.0007542084 | -0.000893202 | -0.001521849 | -0.005362469 | 37.79 | -0.000754375 | -0.0008964069 | -0.001525085 | -0.005380466 | 37.79 | -0.0007544063 | -0.0008975514 | -0.001525571 | -0.005386883 | 37.79 | -0.0008106639 | -0.001215193 | -0.001325986 | -0.007011716 | 37.79 | -0.0007555628 | -0.0009527421 | -0.001516986 | -0.005721356 | 37.79 | -0.0007802294 | -0.001046682 | -0.001337053 | -0.006255726
38.12 | -0.0007486668 | -0.0008697634 | -0.001461299 | -0.005239917 | 38.12 | -0.000748081 | -0.0008947208 | -0.001464563 | -0.005380929 | 38.12 | -0.0007478786 | -0.0008968709 | -0.001473104 | -0.005387852 | 38.12 | -0.0007480404 | -0.0009001 | -0.001476425 | -0.005405948 | 38.12 | -0.0007480682 | -0.000901263 | -0.001476947 | -0.005412408 | 38.12 | -0.0007974869 | -0.001222554 | -0.001234159 | -0.007062515 | 38.12 | -0.0007492069 | -0.0009565021 | -0.001468606 | -0.005747112 | 38.12 | -0.000777464 | -0.001048744 | -0.001322058 | -0.006266997
38.45 | -0.0007556728 | -0.0008662613 | -0.001512956 | -0.005215959 | 38.45 | -0.0007550733 | -0.0008912507 | -0.001515796 | -0.00535719 | 38.45 | -0.000754869 | -0.0008934785 | -0.001524385 | -0.005364539 | 38.45 | -0.0007550295 | -0.000896736 | -0.0015278 | -0.005382735 | 38.45 | -0.0007550555 | -0.000897918 | -0.001528379 | -0.005389233 | 38.45 | -0.0008125041 | -0.001216334 | -0.001331923 | -0.007020992 | 38.45 | -0.0007562241 | -0.0009532071 | -0.001519624 | -0.005724432 | 38.45 | -0.0007793758 | -0.001047352 | -0.001328772 | -0.006261269
38.78 | -0.0007495178 | -0.0008696756 | -0.001465169 | -0.005238777 | 38.78 | -0.0007489133 | -0.0008946685 | -0.0014676 | -0.005380338 | 38.78 | -0.0007486999 | -0.0008969693 | -0.001476189 | -0.005388084 | 38.78 | -0.0007488544 | -0.0009002522 | -0.001479679 | -0.005406386 | 38.78 | -0.0007488768 | -0.0009014495 | -0.001480284 | -0.005412921 | 38.78 | -0.0007994248 | -0.001223293 | -0.001240141 | -0.007068387 | 38.78 | -0.0007500243 | -0.0009567856 | -0.001471708 | -0.005748406 | 38.78 | -0.0007774477 | -0.001048618 | -0.001322392 | -0.006268355
39.11 | -0.0007552987 | -0.0008659385 | -0.001510993 | -0.005214974 | 39.11 | -0.0007546837 | -0.0008909363 | -0.001513035 | -0.005356625 | 39.11 | -0.0007544691 | -0.0008933135 | -0.00152166 | -0.005364797 | 39.11 | -0.0007546204 | -0.000896624 | -0.001525245 | -0.005383188 | 39.11 | -0.0007546415 | -0.0008978356 | -0.001525901 | -0.005389751 | 39.11 | -0.0008134058 | -0.001218158 | -0.001327563 | -0.007033321 | 39.11 | -0.0007558201 | -0.0009531762 | -0.001516922 | -0.005725505 | 39.11 | -0.000780131 | -0.001047635 | -0.001334264 | -0.006265397
39.44 | -0.0007481113 | -0.0008686964 | -0.001458268 | -0.005234697 | 39.44 | -0.0007474959 | -0.0008937001 | -0.001459866 | -0.005376684 | 39.44 | -0.0007472717 | -0.0008961501 | -0.001468484 | -0.005385253 | 39.44 | -0.0007474172 | -0.000899486 | -0.001472128 | -0.005403761 | 39.44 | -0.0007474355 | -0.000900708 | -0.001472806 | -0.005410352 | 39.44 | -0.0008018697 | -0.001224518 | -0.00124559 | -0.00707656 | 39.44 | -0.0007485681 | -0.0009561018 | -0.00146384 | -0.00574646 | 39.44 | -0.0007792011 | -0.001048639 | -0.001334247 | -0.006270257
39.77 | -0.0007536935 | -0.000865139 | -0.001501724 | -0.005212764 | 39.77 | -0.0007530754 | -0.0008901378 | -0.001502957 | -0.005354772 | 39.77 | -0.0007528496 | -0.0008926622 | -0.00151162 | -0.005363751 | 39.77 | -0.0007529918 | -0.0008960255 | -0.001515363 | -0.005382343 | 39.77 | -0.0007530098 | -0.0008972565 | -0.0015161 | -0.005388946 | 39.77 | -0.0008136668 | -0.001219283 | -0.001321554 | -0.007043683 | 39.77 | -0.0007541638 | -0.0009526458 | -0.001506801 | -0.005725213 | 39.77 | -0.0007807859 | -0.001047902 | -0.001337296 | -0.006269834
40.1 | -0.0007480968 | -0.000868034 | -0.001458746 | -0.005231898 | 40.1 | -0.0007474795 | -0.0008930418 | -0.001459583 | -0.005374243 | 40.1 | -0.0007472439 | -0.0008956405 | -0.001468236 | -0.005383632 | 40.1 | -0.0007473829 | -0.0008990321 | -0.001472046 | -0.005402361 | 40.1 | -0.0007473997 | -0.0009002697 | -0.001472807 | -0.005408989 | 40.1 | -0.0008021264 | -0.001224176 | -0.001246262 | -0.007079007 | 40.1 | -0.0007485139 | -0.0009557378 | -0.001463493 | -0.005745741 | 40.1 | -0.0007797482 | -0.001048398 | -0.001335565 | -0.006270737
40.43 | -0.0007542099 | -0.0008653057 | -0.001502676 | -0.005214917 | 40.43 | -0.0007535925 | -0.0008903035 | -0.001503212 | -0.005357256 | 40.43 | -0.0007533555 | -0.0008929747 | -0.001511911 | -0.005367049 | 40.43 | -0.0007534924 | -0.0008963948 | -0.001515827 | -0.00538587 | 40.43 | -0.0007535094 | -0.000897638 | -0.001516649 | -0.005392501 | 40.43 | -0.0008116838 | -0.001219331 | -0.001311011 | -0.00705082 | 40.43 | -0.0007546442 | -0.0009531044 | -0.001507099 | -0.00572938 | 40.43 | -0.0007803804 | -0.001048138 | -0.001331949 | -0.006273229
40.76 | -0.0007497494 | -0.0008682838 | -0.001465551 | -0.005233415 | 40.76 | -0.0007491251 | -0.0008932902 | -0.001465705 | -0.005376051 | 40.76 | -0.000748878 | -0.0008960351 | -0.001474378 | -0.005386259 | 40.76 | -0.0007490093 | -0.0008994849 | -0.001478358 | -0.00540522 | 40.76 | -0.0007490241 | -0.0009007327 | -0.001479196 | -0.005411873 | 40.76 | -0.000801714 | -0.001223192 | -0.001249206 | -0.007079259 | 40.76 | -0.0007501227 | -0.0009562999 | -0.001469597 | -0.005749366 | 40.76 | -0.0007801993 | -0.00104846 | -0.001335645 | -0.00627147
41.09 | -0.0007554825 | -0.0008658251 | -0.001505302 | -0.005218597 | 41.09 | -0.0007548504 | -0.0008908158 | -0.001505154 | -0.005361181 | 41.09 | -0.0007546009 | -0.0008936321 | -0.001513856 | -0.005371789 | 41.09 | -0.0007547257 | -0.0008971109 | -0.001517937 | -0.005390842 | 41.09 | -0.0007547391 | -0.0008983632 | -0.001518831 | -0.005397493 | 41.09 | -0.0008113446 | -0.00121951 | -0.001310713 | -0.007057863 | 41.09 | -0.0007558582 | -0.0009539342 | -0.001509091 | -0.005735027 | 41.09 | -0.0007807793 | -0.001048376 | -0.001332351 | -0.006275385
41.42 | -0.0007507159 | -0.0008685479 | -0.001466559 | -0.005235047 | 41.42 | -0.0007500765 | -0.0008935395 | -0.00146603 | -0.005377883 | 41.42 | -0.0007498166 | -0.0008964288 | -0.001474693 | -0.005388905 | 41.42 | -0.0007499346 | -0.0008999388 | -0.001478838 | -0.005408099 | 41.42 | -0.0007499443 | -0.0009011964 | -0.001479747 | -0.005414767 | 41.42 | -0.0008038688 | -0.001223598 | -0.001259091 | -0.0070846 | 41.42 | -0.0007510483 | -0.0009568757 | -0.001470017 | -0.005752987 | 41.42 | -0.0007800351 | -0.001047753 | -0.001336346 | -0.006269164
41.75 | -0.000755665 | -0.0008664555 | -0.001500637 | -0.005222914 | 41.75 | -0.0007550315 | -0.0008914285 | -0.001499857 | -0.005365666 | 41.75 | -0.0007547721 | -0.0008943876 | -0.001508552 | -0.005377086 | 41.75 | -0.0007548863 | -0.0008979275 | -0.001512796 | -0.005396377 | 41.75 | -0.0007548939 | -0.0008991909 | -0.001513768 | -0.005403045 | 41.75 | -0.0008117824 | -0.001221008 | -0.001306487 | -0.007070406 | 41.75 | -0.0007560207 | -0.0009548701 | -0.001503957 | -0.005741253 | 41.75 | -0.0007791658 | -0.001047462 | -0.001326889 | -0.006273549
42.08 | -0.0007512746 | -0.0008687054 | -0.001467075 | -0.005235842 | 42.08 | -0.000750645 | -0.0008936767 | -0.001465965 | -0.005378835 | 42.08 | -0.0007503767 | -0.0008967085 | -0.001474622 | -0.00539067 | 42.08 | -0.0007504863 | -0.0009002795 | -0.001478925 | -0.005410113 | 42.08 | -0.0007504898 | -0.0009015495 | -0.001479915 | -0.005416801 | 42.08 | -0.000804685 | -0.001223888 | -0.001259234 | -0.00708962 | 42.08 | -0.0007516045 | -0.0009573351 | -0.001470058 | -0.005755741 | 42.08 | -0.0007785236 | -0.001046582 | -0.001332844 | -0.0062653
42.41 | -0.0007554776 | -0.0008668022 | -0.001497531 | -0.005225876 | 42.41 | -0.0007548612 | -0.000891749 | -0.001496167 | -0.00536876 | 42.41 | -0.0007545952 | -0.0008948492 | -0.001504859 | -0.005380987 | 42.41 | -0.000754703 | -0.00089845 | -0.001509258 | -0.005400531 | 42.41 | -0.0007547045 | -0.0008997274 | -0.001510315 | -0.005407219 | 42.41 | -0.0008118902 | -0.001222396 | -0.001297988 | -0.007082651 | 42.41 | -0.0007558415 | -0.0009555202 | -0.001500309 | -0.005746158 | 42.41 | -0.0007778736 | -0.001047173 | -0.001321563 | -0.006273948
42.74 | -0.0007516367 | -0.0008684313 | -0.00147157 | -0.005234807 | 42.74 | -0.0007510134 | -0.0008933651 | -0.001469847 | -0.005377875 | 42.74 | -0.0007507384 | -0.0008965372 | -0.001478488 | -0.005390515 | 42.74 | -0.0007508399 | -0.0009001688 | -0.001482939 | -0.005410212 | 42.74 | -0.0007508365 | -0.0009014542 | -0.001484015 | -0.005416921 | 42.74 | -0.0008072409 | -0.001224446 | -0.001268706 | -0.007095452 | 42.74 | -0.0007519547 | -0.0009573324 | -0.001473873 | -0.005756573 | 42.74 | -0.0007792634 | -0.001046886 | -0.001335387 | -0.006266459
43.07 | -0.0007550882 | -0.0008667631 | -0.001496783 | -0.005227131 | 43.07 | -0.0007544737 | -0.0008916665 | -0.001494801 | -0.005370046 | 43.07 | -0.0007542014 | -0.0008949048 | -0.001503464 | -0.005383068 | 43.07 | -0.0007542997 | -0.0008985662 | -0.001508003 | -0.005402867 | 43.07 | -0.0007542935 | -0.0008998599 | -0.001509143 | -0.005409577 | 43.07 | -0.0008099472 | -0.001223322 | -0.001281304 | -0.007092517 | 43.07 | -0.000755428 | -0.0009557423 | -0.00149889 | -0.005749165 | 43.07 | -0.0007793687 | -0.001048527 | -0.001324543 | -0.006280093
43.4 | -0.0007521809 | -0.0008681129 | -0.001477038 | -0.005233249 | 43.4 | -0.0007515559 | -0.0008929978 | -0.001474717 | -0.005376297 | 43.4 | -0.0007512715 | -0.000896307 | -0.001483311 | -0.005389731 | 43.4 | -0.0007513623 | -0.0008999999 | -0.001487898 | -0.005409687 | 43.4 | -0.0007513493 | -0.000901302 | -0.001489048 | -0.005416416 | 43.4 | -0.0008051124 | -0.001222481 | -0.001262365 | -0.007089457 | 43.4 | -0.0007524737 | -0.0009572663 | -0.001478658 | -0.005756723 | 43.4 | -0.000781099 | -0.001048214 | -0.001339666 | -0.006271916
43.73 | -0.000755076 | -0.0008669022 | -0.001497568 | -0.005228831 | 43.73 | -0.0007544574 | -0.0008917658 | -0.001494987 | -0.005371754 | 43.73 | -0.0007541738 | -0.0008951399 | -0.001503594 | -0.005385561 | 43.73 | -0.0007542606 | -0.0008988638 | -0.001508262 | -0.005405623 | 43.73 | -0.0007542434 | -0.0009001735 | -0.00150947 | -0.00541235 | 43.73 | -0.0008055962 | -0.001222231 | -0.001264712 | -0.007092889 | 43.73 | -0.0007553778 | -0.0009561515 | -0.001499009 | -0.005752587 | 43.73 | -0.0007804395 | -0.001049911 | -0.001324555 | -0.006286747
44.06 | -0.0007520002 | -0.000868012 | -0.001476793 | -0.00523242 | 44.06 | -0.0007513764 | -0.0008928408 | -0.001473929 | -0.005375338 | 44.06 | -0.0007510799 | -0.0008962857 | -0.001482458 | -0.005389557 | 44.06 | -0.0007511583 | -0.0009000418 | -0.001487168 | -0.005409782 | 44.06 | -0.000751134 | -0.0009013587 | -0.001488384 | -0.005416528 | 44.06 | -0.0008040671 | -0.001221287 | -0.001264513 | -0.007084735 | 44.06 | -0.0007522615 | -0.000957421 | -0.001477789 | -0.005757501 | 44.06 | -0.0007819827 | -0.001049049 | -0.001340232 | -0.006276148
44.39 | -0.0007537515 | -0.000867166 | -0.001489035 | -0.005230529 | 44.39 | -0.0007531366 | -0.0008919778 | -0.001485956 | -0.005373368 | 44.39 | -0.0007528438 | -0.0008954854 | -0.001494516 | -0.005387947 | 44.39 | -0.0007529217 | -0.0008992701 | -0.001499329 | -0.005408264 | 44.39 | -0.0007528965 | -0.0009005918 | -0.001500617 | -0.005415001 | 44.39 | -0.0008062049 | -0.00122301 | -0.001268889 | -0.007098278 | 44.39 | -0.0007540411 | -0.0009566651 | -0.001490046 | -0.00575582 | 44.39 | -0.0007807768 | -0.00105073 | -0.001321604 | -0.006292169
44.72 | -0.000751477 | -0.0008682081 | -0.001471485 | -0.005232396 | 44.72 | -0.0007508591 | -0.0008929812 | -0.001468177 | -0.005375187 | 44.72 | -0.0007505553 | -0.000896558 | -0.001476666 | -0.005390165 | 44.72 | -0.0007506233 | -0.0009003771 | -0.00148151 | -0.00541066 | 44.72 | -0.0007505924 | -0.000901704 | -0.001482809 | -0.005417416 | 44.72 | -0.000807488 | -0.001222188 | -0.001281632 | -0.007088768 | 44.72 | -0.00075173 | -0.0009578727 | -0.001472079 | -0.005759063 | 44.72 | -0.000782474 | -0.001049429 | -0.001338889 | -0.006278613
45.05 | -0.0007541255 | -0.0008678675 | -0.001486988 | -0.005233663 | 45.05 | -0.000753523 | -0.000892628 | -0.001483505 | -0.005376395 | 45.05 | -0.0007532247 | -0.0008962665 | -0.00149203 | -0.005391737 | 45.05 | -0.0007532918 | -0.0009001164 | -0.00149698 | -0.005412333 | 45.05 | -0.0007532606 | -0.0009014457 | -0.001498352 | -0.005419076 | 45.05 | -0.0008078683 | -0.001224252 | -0.001274866 | -0.007106824 | 45.05 | -0.0007544121 | -0.0009576467 | -0.001487697 | -0.005760615 | 45.05 | -0.0007801509 | -0.001051056 | -0.00131495 | -0.006294951
45.38 | -0.0007534548 | -0.0008686275 | -0.001482808 | -0.005233636 | 45.38 | -0.0007528509 | -0.0008933449 | -0.001479104 | -0.005376295 | 45.38 | -0.0007525423 | -0.0008970496 | -0.00148755 | -0.005392016 | 45.38 | -0.0007526008 | -0.0009009312 | -0.001492532 | -0.005412771 | 45.38 | -0.0007525645 | -0.000902262 | -0.001493911 | -0.005419521 | 45.38 | -0.0008089767 | -0.001222797 | -0.001286346 | -0.007093055 | 45.38 | -0.00075372 | -0.0009585408 | -0.001483053 | -0.005761882 | 45.38 | -0.0007815763 | -0.00104896 | -0.001333765 | -0.006277375
45.71 | -0.0007556262 | -0.0008684616 | -0.001496549 | -0.005237705 | 45.71 | -0.0007550283 | -0.0008931671 | -0.001492585 | -0.005380318 | 45.71 | -0.0007547225 | -0.0008969344 | -0.001501036 | -0.005396411 | 45.71 | -0.0007547763 | -0.0009008511 | -0.001506088 | -0.0054173 | 45.71 | -0.0007547372 | -0.0009021836 | -0.001507515 | -0.005424045 | 45.71 | -0.0008084749 | -0.001225878 | -0.001270918 | -0.007116558 | 45.71 | -0.000755871 | -0.0009585266 | -0.001496577 | -0.005766432 | 45.71 | -0.000778572 | -0.00105057 | -0.001305658 | -0.006294664
46.04 | -0.0007543415 | -0.0008684274 | -0.001491534 | -0.005233879 | 46.04 | -0.0007537332 | -0.0008930813 | -0.001487311 | -0.005376372 | 46.04 | -0.0007534157 | -0.0008969108 | -0.001495668 | -0.005392829 | 46.04 | -0.0007534605 | -0.0009008569 | -0.001500746 | -0.005413869 | 46.04 | -0.0007534145 | -0.000902189 | -0.001502165 | -0.005420616 | 46.04 | -0.0008115016 | -0.001224248 | -0.00129393 | -0.007100347 | 46.04 | -0.0007545723 | -0.0009585651 | -0.001491001 | -0.005763636 | 46.04 | -0.0007807894 | -0.001048287 | -0.001329309 | -0.006275631
46.37 | -0.0007549473 | -0.0008684279 | -0.001493257 | -0.005239886 | 46.37 | -0.000754352 | -0.0008930577 | -0.001488814 | -0.005382262 | 46.37 | -0.0007540373 | -0.0008969477 | -0.001497166 | -0.00539908 | 46.37 | -0.0007540773 | -0.0009009273 | -0.001502309 | -0.005420246 | 46.37 | -0.0007540291 | -0.0009022602 | -0.001503777 | -0.005426986 | 46.37 | -0.0008092896 | -0.001227189 | -0.001270135 | -0.007125085 | 46.37 | -0.0007551671 | -0.000958707 | -0.001492596 | -0.005770047 | 46.37 | -0.0007778355 | -0.001050546 | -0.001299364 | -0.00629603
46.7 | -0.0007544807 | -0.0008684068 | -0.001490973 | -0.00523425 | 46.7 | -0.0007538769 | -0.0008929921 | -0.001486292 | -0.005376535 | 46.7 | -0.0007535513 | -0.0008969426 | -0.00149455 | -0.005393711 | 46.7 | -0.0007535827 | -0.0009009529 | -0.001499716 | -0.005415037 | 46.7 | -0.0007535281 | -0.0009022856 | -0.001501184 | -0.005421782 | 46.7 | -0.0008118787 | -0.001224186 | -0.00129525 | -0.007101633 | 46.7 | -0.0007546963 | -0.0009587657 | -0.001489815 | -0.005765478 | 46.7 | -0.0007813292 | -0.001048239 | -0.001329774 | -0.006275592
47.03 | -0.00075498 | -0.0008690148 | -0.00148984 | -0.005243886 | 47.03 | -0.0007543932 | -0.0008935782 | -0.001485022 | -0.005386041 | 47.03 | -0.0007540703 | -0.0008975882 | -0.001493287 | -0.005403565 | 47.03 | -0.0007540969 | -0.0009016331 | -0.001498529 | -0.00542502 | 47.03 | -0.0007540409 | -0.0009029675 | -0.001500052 | -0.005431761 | 47.03 | -0.0008076093 | -0.00122705 | -0.001262204 | -0.007128329 | 47.03 | -0.0007551808 | -0.0009595454 | -0.001488706 | -0.005775599 | 47.03 | -0.0007788381 | -0.001050755 | -0.001302692 | -0.006297619
47.36 | -0.0007554138 | -0.0008686757 | -0.001494247 | -0.005235841 | 47.36 | -0.0007548199 | -0.000893196 | -0.001489207 | -0.005377897 | 47.36 | -0.0007544841 | -0.0008972657 | -0.001497373 | -0.005395771 | 47.36 | -0.0007545017 | -0.0009013428 | -0.001502645 | -0.005417387 | 47.36 | -0.000754438 | -0.0009026788 | -0.001504168 | -0.005424135 | 47.36 | -0.0008110519 | -0.001223346 | -0.001295121 | -0.007100524 | 47.36 | -0.000755613 | -0.0009593044 | -0.001492646 | -0.005768699 | 47.36 | -0.0007826537 | -0.001048031 | -0.001333933 | -0.006275059
47.69 | -0.0007557056 | -0.000869558 | -0.001490054 | -0.005247905 | 47.69 | -0.0007551203 | -0.0008940578 | -0.001484879 | -0.005389822 | 47.69 | -0.000754787 | -0.0008981854 | -0.00149305 | -0.005408034 | 47.69 | -0.0007547994 | -0.0009022971 | -0.001498383 | -0.005429786 | 47.69 | -0.0007547338 | -0.0009036366 | -0.001499954 | -0.005436536 | 47.69 | -0.0008069898 | -0.001227155 | -0.001259754 | -0.007131903 | 47.69 | -0.00075586 | -0.0009603623 | -0.001488404 | -0.00578121 | 47.69 | -0.0007793686 | -0.001050185 | -0.001305375 | -0.006296853
48.02 | -0.0007565622 | -0.0008688712 | -0.001497179 | -0.005237208 | 48.02 | -0.000755963 | -0.0008933226 | -0.001491807 | -0.005378963 | 48.02 | -0.0007556155 | -0.0008975073 | -0.001499866 | -0.005397517 | 48.02 | -0.0007556173 | -0.0009016502 | -0.001505228 | -0.005419416 | 48.02 | -0.0007555427 | -0.0009029934 | -0.001506799 | -0.005426178 | 48.02 | -0.0008122408 | -0.001223707 | -0.001300089 | -0.00710283 | 48.02 | -0.0007567139 | -0.0009597417 | -0.00149511 | -0.00577142 | 48.02 | -0.0007816678 | -0.001046432 | -0.001329602 | -0.006269031
48.35 | -0.0007562345 | -0.0008699941 | -0.001488254 | -0.005251311 | 48.35 | -0.0007556465 | -0.0008944228 | -0.001482754 | -0.005392931 | 48.35 | -0.0007553034 | -0.0008986624 | -0.001490822 | -0.005411807 | 48.35 | -0.0007553 | -0.0009028397 | -0.001496239 | -0.005433846 | 48.35 | -0.0007552239 | -0.0009041885 | -0.001497863 | -0.005440616 | 48.35 | -0.0008070684 | -0.001228025 | -0.001257191 | -0.007137134 | 48.35 | -0.0007563456 | -0.0009610442 | -0.001486147 | -0.005786049 | 48.35 | -0.0007775443 | -0.001048248 | -0.001300188 | -0.00628986
48.68 | -0.0007571364 | -0.0008687619 | -0.001497999 | -0.005237356 | 48.68 | -0.0007565326 | -0.000893132 | -0.001492332 | -0.005378735 | 48.68 | -0.0007561743 | -0.0008974277 | -0.001500282 | -0.005397944 | 48.68 | -0.0007561595 | -0.0009016361 | -0.001505717 | -0.005420134 | 48.68 | -0.0007560733 | -0.0009029909 | -0.001507338 | -0.00542692 | 48.68 | -0.0008115971 | -0.00122394 | -0.001292678 | -0.007103887 | 48.68 | -0.0007572442 | -0.0009598542 | -0.001495463 | -0.005772868 | 48.68 | -0.0007802712 | -0.001044576 | -0.00132699 | -0.006262692
49.01 | -0.0007549948 | -0.0008697231 | -0.001480003 | -0.005251564 | 49.01 | -0.0007544112 | -0.000894065 | -0.001474195 | -0.005392825 | 49.01 | -0.000754061 | -0.0008984121 | -0.001482166 | -0.005412339 | 49.01 | -0.0007540434 | -0.0009026529 | -0.001487654 | -0.005434666 | 49.01 | -0.0007539564 | -0.000904015 | -0.001489328 | -0.005441467 | 49.01 | -0.0008071126 | -0.001228569 | -0.001249114 | -0.00713953 | 49.01 | -0.0007550882 | -0.0009609716 | -0.001477393 | -0.005787583 | 49.01 | -0.0007765437 | -0.001046977 | -0.001295386 | -0.006284945
49.34 | -0.0007559863 | -0.0008679194 | -0.001493943 | -0.005233974 | 49.34 | -0.0007553873 | -0.0008921921 | -0.001488019 | -0.005374914 | 49.34 | -0.0007550236 | -0.0008965921 | -0.001495881 | -0.005394748 | 49.34 | -0.0007549953 | -0.0009008614 | -0.001501387 | -0.005417219 | 49.34 | -0.0007548988 | -0.0009022308 | -0.001503062 | -0.005424043 | 49.34 | -0.0008125304 | -0.001224227 | -0.001290785 | -0.007104732 | 49.34 | -0.0007560817 | -0.0009591824 | -0.001490888 | -0.005770667 | 49.34 | -0.0007807463 | -0.001044178 | -0.001325994 | -0.006260804
49.67 | -0.0007533893 | -0.0008692746 | -0.001472953 | -0.005250873 | 49.67 | -0.0007528157 | -0.000893513 | -0.001466905 | -0.005391714 | 49.67 | -0.00075246 | -0.0008979628 | -0.001474791 | -0.005411843 | 49.67 | -0.0007524282 | -0.0009022645 | -0.001480344 | -0.005434455 | 49.67 | -0.0007523319 | -0.0009036424 | -0.001482075 | -0.005441298 | 49.67 | -0.0008061189 | -0.00122862 | -0.001241564 | -0.007139358 | 49.67 | -0.0007534726 | -0.000960683 | -0.001469884 | -0.005788047 | 49.67 | -0.0007776327 | -0.001047348 | -0.001295378 | -0.006285844
50 | -0.0007555671 | -0.0008672882 | -0.00149311 | -0.005231592 | 50 | -0.0007549751 | -0.0008914684 | -0.001486988 | -0.0053721 | 50 | -0.0007546065 | -0.0008959659 | -0.001494774 | -0.005392512 | 50 | -0.0007545637 | -0.0009002953 | -0.001500343 | -0.005415257 | 50 | -0.0007544577 | -0.0009016816 | -0.001502074 | -0.005422129 | 50 | -0.0008101536 | -0.001222904 | -0.001280798 | -0.00709713 | 50 | -0.000755638 | -0.0009587108 | -0.001489652 | -0.005769354 | 50 | -0.0007815094 | -0.001044569 | -0.001324473 | -0.006261781
50.33 | -0.0007532303 | -0.0008690988 | -0.001471049 | -0.005251271 | 50.33 | -0.0007526732 | -0.000893244 | -0.001464818 | -0.005391683 | 50.33 | -0.000752313 | -0.0008977911 | -0.001472614 | -0.005412393 | 50.33 | -0.0007522674 | -0.0009021528 | -0.001478228 | -0.005435285 | 50.33 | -0.0007521618 | -0.0009035485 | -0.001480012 | -0.005442181 | 50.33 | -0.0008034599 | -0.001226918 | -0.001234745 | -0.00712941 | 50.33 | -0.0007533031 | -0.000960652 | -0.00146765 | -0.005789457 | 50.33 | -0.000778033 | -0.001047628 | -0.001293121 | -0.006286658
50.66 | -0.0007563889 | -0.0008670956 | -0.001497065 | -0.005230812 | 50.66 | -0.0007558229 | -0.0008911841 | -0.001490775 | -0.005370911 | 50.66 | -0.0007554501 | -0.0008957771 | -0.001498469 | -0.005391894 | 50.66 | -0.000755393 | -0.0009001689 | -0.001504114 | -0.005414913 | 50.66 | -0.0007552783 | -0.0009015736 | -0.0015059 | -0.005421837 | 50.66 | -0.0008092793 | -0.001221989 | -0.00128168 | -0.007091379 | 50.66 | -0.0007564578 | -0.0009586743 | -0.001493323 | -0.005769595 | 50.66 | -0.0007817968 | -0.001044738 | -0.001321205 | -0.006262287
50.99 | -0.0007545323 | -0.0008695361 | -0.001476675 | -0.00525381 | 50.99 | -0.0007540031 | -0.0008935939 | -0.001470347 | -0.005393788 | 50.99 | -0.0007536411 | -0.000898235 | -0.001478075 | -0.005415058 | 50.99 | -0.0007535853 | -0.000902658 | -0.001483758 | -0.005438234 | 50.99 | -0.0007534719 | -0.0009040738 | -0.0014856 | -0.005445193 | 50.99 | -0.000803247 | -0.001227205 | -0.001231639 | -0.00712893 | 50.99 | -0.0007546149 | -0.0009612539 | -0.001473082 | -0.005793047 | 50.99 | -0.0007783729 | -0.001047784 | -0.001290017 | -0.006287206
51.32 | -0.0007577368 | -0.0008672795 | -0.00150322 | -0.005231545 | 51.32 | -0.0007571942 | -0.0008912822 | -0.001496808 | -0.005371237 | 51.32 | -0.0007568178 | -0.0008959671 | -0.001504421 | -0.005392767 | 51.32 | -0.0007567478 | -0.000900421 | -0.001510123 | -0.00541607 | 51.32 | -0.0007566244 | -0.0009018469 | -0.001511963 | -0.005423059 | 51.32 | -0.0008101609 | -0.00122281 | -0.001282352 | -0.007093346 | 51.32 | -0.0007578057 | -0.0009590368 | -0.001499272 | -0.005771415 | 51.32 | -0.000781885 | -0.001044547 | -0.001317461 | -0.006261208
51.65 | -0.000754875 | -0.0008694747 | -0.001476735 | -0.005253843 | 51.65 | -0.0007543699 | -0.000893444 | -0.001470351 | -0.005393378 | 51.65 | -0.0007540068 | -0.0008981737 | -0.001478013 | -0.005415175 | 51.65 | -0.0007539364 | -0.0009026581 | -0.00148376 | -0.005438627 | 51.65 | -0.0007538146 | -0.0009040947 | -0.001485652 | -0.005445655 | 51.65 | -0.0008033543 | -0.001228535 | -0.001228611 | -0.007133713 | 51.65 | -0.0007549729 | -0.0009613613 | -0.001473018 | -0.005794134 | 51.65 | -0.0007775019 | -0.001047149 | -0.001285175 | -0.006284296
51.98 | -0.0007584135 | -0.0008669256 | -0.001506438 | -0.005230209 | 51.98 | -0.0007578865 | -0.0008908371 | -0.00149992 | -0.005369452 | 51.98 | -0.0007575126 | -0.0008956083 | -0.001507485 | -0.005391496 | 51.98 | -0.0007574288 | -0.0009001211 | -0.001513231 | -0.005415078 | 51.98 | -0.0007572973 | -0.0009015678 | -0.001515112 | -0.005422143 | 51.98 | -0.0008104077 | -0.001224362 | -0.001280699 | -0.007098425 | 51.98 | -0.0007584842 | -0.0009588386 | -0.001502269 | -0.005771069 | 51.98 | -0.0007803534 | -0.001043459 | -0.001311928 | -0.006256763
52.31 | -0.0007538665 | -0.0008689555 | -0.001470981 | -0.005252729 | 52.31 | -0.0007533706 | -0.0008928276 | -0.001464411 | -0.00539179 | 52.31 | -0.0007530033 | -0.0008976399 | -0.001471978 | -0.005414081 | 52.31 | -0.0007529187 | -0.0009021815 | -0.00147775 | -0.005437807 | 52.31 | -0.0007527879 | -0.0009036385 | -0.001479668 | -0.005444911 | 52.31 | -0.0008045317 | -0.001231406 | -0.001226734 | -0.007144462 | 52.31 | -0.0007539554 | -0.0009609881 | -0.001466788 | -0.005794021 | 52.31 | -0.0007762166 | -0.001046398 | -0.001278294 | -0.006281371
52.64 | -0.0007571249 | -0.0008658954 | -0.001501707 | -0.005226438 | 52.64 | -0.0007566151 | -0.0008897066 | -0.001495027 | -0.005365201 | 52.64 | -0.0007562353 | -0.0008945571 | -0.00150249 | -0.005387715 | 52.64 | -0.000756137 | -0.0008991268 | -0.001508256 | -0.005411569 | 52.64 | -0.0007559963 | -0.0009005946 | -0.001510163 | -0.005418714 | 52.64 | -0.0008131233 | -0.001226845 | -0.001284738 | -0.00710773 | 52.64 | -0.0007571888 | -0.0009579381 | -0.001497035 | -0.005768195 | 52.64 | -0.00078038 | -0.001042966 | -0.001308482 | -0.006254962
52.97 | -0.0007531995 | -0.0008685419 | -0.001468633 | -0.005252212 | 52.97 | -0.0007527334 | -0.0008923197 | -0.001462008 | -0.005390811 | 52.97 | -0.0007523563 | -0.0008972076 | -0.001469437 | -0.005413547 | 52.97 | -0.0007522593 | -0.0009018048 | -0.001475233 | -0.005437539 | 52.97 | -0.0007521209 | -0.000903283 | -0.001477178 | -0.005444726 | 52.97 | -0.000805102 | -0.00123271 | -0.001227149 | -0.007150712 | 52.97 | -0.0007533037 | -0.0009607143 | -0.001464059 | -0.005794451 | 52.97 | -0.0007765772 | -0.001046301 | -0.001276749 | -0.006281706
53.3 | -0.0007578676 | -0.0008655854 | -0.001505547 | -0.0052252 | 53.3 | -0.0007573852 | -0.0008893058 | -0.001498855 | -0.005363507 | 53.3 | -0.0007569933 | -0.0008942312 | -0.001506172 | -0.005386463 | 53.3 | -0.0007568811 | -0.0008988573 | -0.00151196 | -0.00541059 | 53.3 | -0.0007567328 | -0.0009003466 | -0.001513895 | -0.005417822 | 53.3 | -0.0008125569 | -0.001227331 | -0.001283363 | -0.007109392 | 53.3 | -0.000757944 | -0.0009577776 | -0.001500661 | -0.005767898 | 53.3 | -0.0007809845 | -0.001042632 | -0.001309485 | -0.006253097
53.63 | -0.0007540006 | -0.0008684566 | -0.001470741 | -0.005252389 | 53.63 | -0.0007535536 | -0.0008921412 | -0.001464082 | -0.005390513 | 53.63 | -0.0007531745 | -0.000897103 | -0.00147145 | -0.005413685 | 53.63 | -0.0007530636 | -0.0009017564 | -0.001477263 | -0.005437946 | 53.63 | -0.0007529176 | -0.0009032565 | -0.001479234 | -0.005445225 | 53.63 | -0.0008038547 | -0.001232832 | -0.001227451 | -0.007150319 | 53.63 | -0.0007541212 | -0.0009607853 | -0.001465974 | -0.005795614 | 53.63 | -0.0007777878 | -0.001046068 | -0.001285185 | -0.006280155
53.96 | -0.0007589662 | -0.0008653656 | -0.001508926 | -0.005224866 | 53.96 | -0.0007584956 | -0.0008889972 | -0.0015022 | -0.0053627 | 53.96 | -0.0007581023 | -0.000893994 | -0.001509464 | -0.005386076 | 53.96 | -0.0007579745 | -0.0008986761 | -0.001515263 | -0.00541047 | 53.96 | -0.0007578181 | -0.0009001877 | -0.001517218 | -0.005417799 | 53.96 | -0.0008129382 | -0.001227124 | -0.001293452 | -0.00710849 | 53.96 | -0.0007590315 | -0.0009577233 | -0.001503857 | -0.005768514 | 53.96 | -0.0007831709 | -0.001042293 | -0.001323363 | -0.006252087
54.29 | -0.0007545813 | -0.0008683903 | -0.001469886 | -0.005253147 | 54.29 | -0.0007541433 | -0.0008919833 | -0.001463213 | -0.00539078 | 54.29 | -0.000753756 | -0.0008970135 | -0.001470488 | -0.005414348 | 54.29 | -0.0007536282 | -0.0009017218 | -0.001476308 | -0.005438872 | 54.29 | -0.0007534737 | -0.0009032445 | -0.001478295 | -0.005446251 | 54.29 | -0.0008033186 | -0.001233327 | -0.001225608 | -0.007152906 | 54.29 | -0.000754666 | -0.0009608754 | -0.001464884 | -0.005797291 | 54.29 | -0.0007784988 | -0.001045385 | -0.001288538 | -0.00627823
54.62 | -0.0007596053 | -0.0008652585 | -0.001508667 | -0.005225071 | 54.62 | -0.0007591441 | -0.0008887969 | -0.001501945 | -0.005362393 | 54.62 | -0.0007587403 | -0.0008938587 | -0.00150911 | -0.005386144 | 54.62 | -0.0007585949 | -0.0008985948 | -0.00151491 | -0.005410796 | 54.62 | -0.0007584298 | -0.0009001291 | -0.001516877 | -0.005418228 | 54.62 | -0.0008136228 | -0.001228154 | -0.001294378 | -0.007112896 | 54.62 | -0.0007596256 | -0.0009577698 | -0.001503446 | -0.005769508 | 54.62 | -0.0007822041 | -0.001041071 | -0.001317033 | -0.006247887
54.95 | -0.0007549993 | -0.0008685738 | -0.001468245 | -0.005254435 | 54.95 | -0.0007545736 | -0.0008920746 | -0.001461627 | -0.005391543 | 54.95 | -0.0007541768 | -0.0008971678 | -0.001468814 | -0.005415471 | 54.95 | -0.0007540329 | -0.0009019293 | -0.001474638 | -0.005440249 | 54.95 | -0.0007538706 | -0.0009034751 | -0.001476639 | -0.005447734 | 54.95 | -0.0008042905 | -0.001235017 | -0.001225861 | -0.007160319 | 54.95 | -0.0007550623 | -0.0009612055 | -0.001463181 | -0.005799386 | 54.95 | -0.000776556 | -0.001044174 | -0.001279548 | -0.006274036
55.28 | -0.0007601267 | -0.0008651787 | -0.001509176 | -0.005224622 | 55.28 | -0.0007596811 | -0.0008886244 | -0.001502508 | -0.005361437 | 55.28 | -0.0007592693 | -0.0008937455 | -0.001509589 | -0.00538553 | 55.28 | -0.0007591082 | -0.0008985328 | -0.001515386 | -0.005410434 | 55.28 | -0.0007589357 | -0.0009000905 | -0.001517365 | -0.005417978 | 55.28 | -0.0008153029 | -0.001229457 | -0.001299035 | -0.007118294 | 55.28 | -0.0007601446 | -0.0009578224 | -0.00150389 | -0.005769814 | 55.28 | -0.0007805257 | -0.001039787 | -0.001311601 | -0.006243371
55.61 | -0.0007541962 | -0.0008681368 | -0.001463348 | -0.005252964 | 55.61 | -0.0007537943 | -0.000891538 | -0.001456797 | -0.005389541 | 55.61 | -0.0007533919 | -0.0008966866 | -0.001463904 | -0.005413789 | 55.61 | -0.0007532332 | -0.0009014976 | -0.001469714 | -0.005438813 | 55.61 | -0.0007530641 | -0.000903067 | -0.001471723 | -0.005446413 | 55.61 | -0.0008049146 | -0.001236082 | -0.001225501 | -0.007165144 | 55.61 | -0.0007542662 | -0.0009608754 | -0.001458107 | -0.005798628 | 55.61 | -0.0007747841 | -0.001043164 | -0.001273751 | -0.006270343
55.94 | -0.0007590409 | -0.0008640766 | -0.001506342 | -0.00521983 | 55.94 | -0.0007586275 | -0.000887423 | -0.001499733 | -0.005356112 | 55.94 | -0.0007582143 | -0.000892597 | -0.001506751 | -0.005380513 | 55.94 | -0.0007580391 | -0.0008974325 | -0.001512526 | -0.00540566 | 55.94 | -0.000757861 | -0.0008990138 | -0.001514513 | -0.005413323 | 55.94 | -0.0008159187 | -0.001229626 | -0.001302174 | -0.007119065 | 55.94 | -0.0007590695 | -0.0009568156 | -0.001500773 | -0.005765695 | 55.94 | -0.0007803213 | -0.001039556 | -0.001311745 | -0.006242139
56.27 | -0.0007529751 | -0.000867322 | -0.001459117 | -0.005249648 | 56.27 | -0.0007526037 | -0.0008906218 | -0.001452669 | -0.005385675 | 56.27 | -0.0007521991 | -0.0008958198 | -0.00145971 | -0.005410208 | 56.27 | -0.0007520255 | -0.0009006775 | -0.001465505 | -0.005435464 | 56.27 | -0.0007518508 | -0.0009022706 | -0.001467518 | -0.005443187 | 56.27 | -0.0008034368 | -0.001236021 | -0.00121656 | -0.007165491 | 56.27 | -0.0007530634 | -0.0009601585 | -0.001453722 | -0.00579598 | 56.27 | -0.0007761334 | -0.001044172 | -0.001277295 | -0.006273871
56.6 | -0.0007589135 | -0.0008633738 | -0.001506513 | -0.00521629 | 56.6 | -0.0007585301 | -0.0008866267 | -0.001500027 | -0.005352051 | 56.6 | -0.0007581113 | -0.0008918485 | -0.001506974 | -0.005376721 | 56.6 | -0.0007579225 | -0.0008967308 | -0.001512729 | -0.005402104 | 56.6 | -0.0007577386 | -0.0008983367 | -0.001514718 | -0.005409894 | 56.6 | -0.0008131682 | -0.001228296 | -0.001288888 | -0.007113726 | 56.6 | -0.0007589602 | -0.0009562191 | -0.001500871 | -0.00576283 | 56.6 | -0.0007822728 | -0.00104091 | -0.001315189 | -0.00624736
56.93 | -0.0007531755 | -0.0008668808 | -0.001459365 | -0.005247246 | 56.93 | -0.0007528333 | -0.0008900877 | -0.001453058 | -0.005382741 | 56.93 | -0.0007524231 | -0.0008953322 | -0.001460035 | -0.00540753 | 56.93 | -0.000752236 | -0.0009002384 | -0.001465809 | -0.00543303 | 56.93 | -0.0007520555 | -0.0009018578 | -0.001467824 | -0.005440889 | 56.93 | -0.0007997545 | -0.001234497 | -0.001204233 | -0.007159581 | 56.93 | -0.0007532798 | -0.0009598215 | -0.001453952 | -0.005794235 | 56.93 | -0.0007771365 | -0.001045194 | -0.001275984 | -0.006278462
57.26 | -0.0007591798 | -0.0008629658 | -0.001506288 | -0.005213775 | 57.26 | -0.0007588216 | -0.0008861293 | -0.001499973 | -0.005349003 | 57.26 | -0.0007583978 | -0.0008913941 | -0.001506861 | -0.005373905 | 57.26 | -0.0007581984 | -0.0008963215 | -0.001512602 | -0.005399518 | 57.26 | -0.0007580098 | -0.0008979533 | -0.001514593 | -0.005407447 | 57.26 | -0.0008128821 | -0.001227732 | -0.00129492 | -0.007110915 | 57.26 | -0.0007592467 | -0.0009559165 | -0.001500704 | -0.005760926 | 57.26 | -0.0007823194 | -0.001041465 | -0.001311486 | -0.006250403
57.59 | -0.0007533372 | -0.0008666178 | -0.001458312 | -0.005244858 | 57.59 | -0.000753016 | -0.000889731 | -0.001452202 | -0.005379818 | 57.59 | -0.0007526021 | -0.0008950173 | -0.001459128 | -0.005404837 | 57.59 | -0.0007524032 | -0.0008999677 | -0.001464881 | -0.005430564 | 57.59 | -0.0007522186 | -0.0009016138 | -0.001466895 | -0.005438567 | 57.59 | -0.0008001604 | -0.001235517 | -0.001208765 | -0.00716435 | 57.59 | -0.0007534588 | -0.0009596543 | -0.001452993 | -0.005792434 | 57.59 | -0.0007765438 | -0.001045974 | -0.001269574 | -0.006282249
57.92 | -0.0007592771 | -0.0008626316 | -0.001505509 | -0.00521126 | 57.92 | -0.0007589403 | -0.000885706 | -0.001499396 | -0.005345948 | 57.92 | -0.0007585135 | -0.0008910079 | -0.001506243 | -0.005371046 | 57.92 | -0.0007583002 | -0.0008959789 | -0.001511954 | -0.005396882 | 57.92 | -0.0007581071 | -0.000897638 | -0.001513942 | -0.00540496 | 57.92 | -0.0008144714 | -0.001228824 | -0.001301674 | -0.007115848 | 57.92 | -0.0007593514 | -0.0009556861 | -0.0015 | -0.005758991 | 57.92 | -0.0007825945 | -0.001041949 | -0.001311725 | -0.006252711
58.25 | -0.0007530803 | -0.0008660619 | -0.001456683 | -0.005241258 | 58.25 | -0.0007527845 | -0.0008890935 | -0.001450801 | -0.005375695 | 58.25 | -0.0007523674 | -0.0008944133 | -0.001457677 | -0.005400889 | 58.25 | -0.0007521533 | -0.0008994042 | -0.001463389 | -0.005426832 | 58.25 | -0.0007519637 | -0.0009010776 | -0.001465392 | -0.005434988 | 58.25 | -0.0008014365 | -0.001237158 | -0.001208869 | -0.007172694 | 58.25 | -0.0007532036 | -0.0009591737 | -0.001451372 | -0.005789355 | 58.25 | -0.0007766437 | -0.001046352 | -0.001270664 | -0.006284185
58.58 | -0.0007588897 | -0.0008619126 | -0.001504104 | -0.00520726 | 58.58 | -0.0007585897 | -0.0008848988 | -0.001498213 | -0.005341421 | 58.58 | -0.0007581622 | -0.0008902313 | -0.001505018 | -0.005366679 | 58.58 | -0.0007579356 | -0.0008952421 | -0.001510681 | -0.005392728 | 58.58 | -0.000757739 | -0.0008969294 | -0.001512659 | -0.005400964 | 58.58 | -0.0008162265 | -0.001230435 | -0.001305067 | -0.007123448 | 58.58 | -0.000758979 | -0.0009550466 | -0.00149857 | -0.00575553 | 58.58 | -0.0007829012 | -0.001041864 | -0.001314866 | -0.006252624
58.91 | -0.0007521072 | -0.0008650977 | -0.001452778 | -0.005236426 | 58.91 | -0.000751849 | -0.0008880484 | -0.001447142 | -0.005370356 | 58.91 | -0.0007514312 | -0.0008933956 | -0.001453975 | -0.00539569 | 58.91 | -0.000751206 | -0.0008984264 | -0.001459641 | -0.005421844 | 58.91 | -0.0007510137 | -0.0009001287 | -0.001461632 | -0.005430165 | 58.91 | -0.0008033695 | -0.00123972 | -0.001213244 | -0.007184391 | 58.91 | -0.0007522624 | -0.0009582841 | -0.001447443 | -0.005785102 | 58.91 | -0.0007767158 | -0.001046481 | -0.001271989 | -0.006285222
59.24 | -0.000757642 | -0.0008607411 | -0.001499032 | -0.005202269 | 59.24 | -0.0007573809 | -0.0008836431 | -0.001493392 | -0.005335922 | 59.24 | -0.0007569511 | -0.0008889998 | -0.001500153 | -0.005361298 | 59.24 | -0.0007567155 | -0.0008940501 | -0.001505769 | -0.005387565 | 59.24 | -0.0007565161 | -0.0008957676 | -0.001507734 | -0.005395974 | 59.24 | -0.0008204112 | -0.001233054 | -0.001324385 | -0.007133966 | 59.24 | -0.0007577819 | -0.0009539493 | -0.001493528 | -0.005751094 | 59.24 | -0.0007833704 | -0.001042092 | -0.001315867 | -0.00625399
59.57 | -0.0007514546 | -0.0008641013 | -0.001449639 | -0.005231913 | 59.57 | -0.0007512287 | -0.0008869631 | -0.001444273 | -0.005365315 | 59.57 | -0.0007508068 | -0.0008923307 | -0.001451062 | -0.005390745 | 59.57 | -0.0007505694 | -0.0008974009 | -0.001456692 | -0.005417098 | 59.57 | -0.0007503724 | -0.0008991344 | -0.001458671 | -0.005425593 | 59.57 | -0.0008061949 | -0.001242496 | -0.001226856 | -0.007196429 | 59.57 | -0.0007516622 | -0.0009573701 | -0.001444404 | -0.005781142 | 59.57 | -0.0007769051 | -0.001046617 | -0.00127109 | -0.006286606
59.9 | -0.0007580938 | -0.0008601474 | -0.001499988 | -0.005199736 | 59.9 | -0.0007578673 | -0.0008829698 | -0.001494655 | -0.005332894 | 59.9 | -0.0007574337 | -0.0008883471 | -0.001501383 | -0.005358361 | 59.9 | -0.0007571883 | -0.000893435 | -0.001506945 | -0.005384837 | 59.9 | -0.0007569851 | -0.0008951839 | -0.001508894 | -0.005393428 | 59.9 | -0.0008207275 | -0.001234646 | -0.001326954 | -0.007141311 | 59.9 | -0.0007582879 | -0.0009534577 | -0.001494657 | -0.005749191 | 59.9 | -0.0007832469 | -0.001042292 | -0.001313851 | -0.006255129
60.23 | -0.0007524336 | -0.0008637454 | -0.001453078 | -0.005230189 | 60.23 | -0.0007522429 | -0.0008865319 | -0.001448008 | -0.005363104 | 60.23 | -0.0007518148 | -0.0008919172 | -0.001454754 | -0.0053886 | 60.23 | -0.0007515666 | -0.000897025 | -0.00146032 | -0.005415161 | 60.23 | -0.0007513645 | -0.0008987909 | -0.001462276 | -0.00542384 | 60.23 | -0.000803512 | -0.001243345 | -0.00121597 | -0.007201786 | 60.23 | -0.000752677 | -0.0009571158 | -0.001447956 | -0.005780049 | 60.23 | -0.0007770238 | -0.001047201 | -0.001271526 | -0.006289024
60.56 | -0.0007589169 | -0.00085993 | -0.001502483 | -0.005199256 | 60.56 | -0.0007587233 | -0.0008826829 | -0.00149745 | -0.005331946 | 60.56 | -0.0007582819 | -0.0008880748 | -0.001504127 | -0.005357458 | 60.56 | -0.0007580257 | -0.0008931993 | -0.001509613 | -0.005384141 | 60.56 | -0.0007578188 | -0.0008949804 | -0.001511528 | -0.005392924 | 60.56 | -0.000819111 | -0.001235427 | -0.001323063 | -0.007145884 | 60.56 | -0.0007591322 | -0.0009533589 | -0.001497217 | -0.005749395 | 60.56 | -0.0007843352 | -0.001042755 | -0.001320831 | -0.00625741
60.89 | -0.0007529067 | -0.0008636164 | -0.001452148 | -0.005229349 | 60.89 | -0.0007527444 | -0.0008863345 | -0.001447398 | -0.00536178 | 60.89 | -0.0007523055 | -0.0008917315 | -0.001454087 | -0.0053873 | 60.89 | -0.0007520435 | -0.0008968753 | -0.001459569 | -0.005414061 | 60.89 | -0.0007518371 | -0.0008986737 | -0.001461485 | -0.005422937 | 60.89 | -0.0008033508 | -0.001245404 | -0.001213359 | -0.007211764 | 60.89 | -0.0007531624 | -0.0009571097 | -0.001447199 | -0.005779801 | 60.89 | -0.0007772911 | -0.001047187 | -0.001274568 | -0.006289691
61.22 | -0.0007596344 | -0.000860016 | -0.001501901 | -0.005199433 | 61.22 | -0.0007594679 | -0.0008827039 | -0.001497222 | -0.005331635 | 61.22 | -0.0007590147 | -0.0008881046 | -0.001503847 | -0.00535715 | 61.22 | -0.0007587432 | -0.0008932644 | -0.001509252 | -0.005384027 | 61.22 | -0.000758532 | -0.0008950781 | -0.001511127 | -0.005393012 | 61.22 | -0.0008207405 | -0.001237564 | -0.001327241 | -0.007155831 | 61.22 | -0.000759859 | -0.0009535754 | -0.001496868 | -0.005750157 | 61.22 | -0.0007831276 | -0.001042108 | -0.001316886 | -0.006255832
61.55 | -0.0007537247 | -0.0008638205 | -0.00145166 | -0.005229998 | 61.55 | -0.0007535945 | -0.0008864764 | -0.001447289 | -0.005361953 | 61.55 | -0.0007531434 | -0.0008918786 | -0.001453919 | -0.005387458 | 61.55 | -0.0007528679 | -0.0008970571 | -0.001459318 | -0.005414411 | 61.55 | -0.0007526574 | -0.0008988884 | -0.00146119 | -0.005423493 | 61.55 | -0.0008046035 | -0.001247405 | -0.001218417 | -0.007222633 | 61.55 | -0.0007539969 | -0.0009574474 | -0.001446999 | -0.005781029 | 61.55 | -0.0007755304 | -0.001046449 | -0.001269711 | -0.006287427
61.88 | -0.0007601198 | -0.0008600022 | -0.001500877 | -0.005199173 | 61.88 | -0.0007599907 | -0.0008826267 | -0.001496577 | -0.005330909 | 61.88 | -0.0007595263 | -0.0008880306 | -0.001503141 | -0.005356398 | 61.88 | -0.0007592445 | -0.0008932235 | -0.001508451 | -0.00538347 | 61.88 | -0.0007590309 | -0.0008950702 | -0.001510282 | -0.005392667 | 61.88 | -0.0008243197 | -0.001239783 | -0.001346649 | -0.007166524 | 61.88 | -0.000760369 | -0.000953686 | -0.001495967 | -0.005750544 | 61.88 | -0.0007820148 | -0.001041714 | -0.001315157 | -0.006255222
62.21 | -0.0007531862 | -0.0008634097 | -0.001449587 | -0.005227863 | 62.21 | -0.0007530931 | -0.000885998 | -0.00144558 | -0.005359339 | 62.21 | -0.0007526337 | -0.0008913979 | -0.001452162 | -0.005384788 | 62.21 | -0.0007523471 | -0.0008966073 | -0.001457461 | -0.005411924 | 62.21 | -0.0007521342 | -0.0008984711 | -0.001459283 | -0.005421223 | 62.21 | -0.0008067109 | -0.001249606 | -0.001226657 | -0.00723356 | 62.21 | -0.0007534848 | -0.0009571433 | -0.001444984 | -0.00577948 | 62.21 | -0.0007750331 | -0.001046599 | -0.001269684 | -0.006288689
62.54 | -0.0007593596 | -0.0008593791 | -0.001499963 | -0.005195975 | 62.54 | -0.000759268 | -0.000881937 | -0.001496023 | -0.005327229 | 62.54 | -0.0007587984 | -0.000887336 | -0.001502545 | -0.005352646 | 62.54 | -0.0007585062 | -0.0008925595 | -0.001507732 | -0.00537991 | 62.54 | -0.0007582908 | -0.0008944397 | -0.001509503 | -0.005389334 | 62.54 | -0.0008241631 | -0.001240015 | -0.001344583 | -0.007168998 | 62.54 | -0.0007596489 | -0.000953169 | -0.001495014 | -0.005747971 | 62.54 | -0.0007833605 | -0.001042806 | -0.001321409 | -0.00626022
62.87 | -0.0007528803 | -0.0008626536 | -0.001451587 | -0.005224057 | 62.87 | -0.0007528198 | -0.0008851713 | -0.00144795 | -0.005355033 | 62.87 | -0.0007523526 | -0.0008905621 | -0.00145448 | -0.005380385 | 62.87 | -0.0007520565 | -0.0008958006 | -0.001459667 | -0.005407704 | 62.87 | -0.0007518407 | -0.000897698 | -0.001461431 | -0.005417229 | 62.87 | -0.0008038503 | -0.001248877 | -0.001210117 | -0.007232829 | 62.87 | -0.0007532049 | -0.0009564846 | -0.00144701 | -0.005776218 | 62.87 | -0.0007777824 | -0.001048369 | -0.001279896 | -0.006295797
63.2 | -0.0007596035 | -0.0008584975 | -0.001504526 | -0.00519238 | 63.2 | -0.0007595424 | -0.0008809828 | -0.001500923 | -0.005323124 | 63.2 | -0.0007590616 | -0.00088637 | -0.001507368 | -0.005348428 | 63.2 | -0.0007587606 | -0.0008916214 | -0.001512434 | -0.005375872 | 63.2 | -0.0007585424 | -0.0008935351 | -0.001514134 | -0.005385527 | 63.2 | -0.0008201178 | -0.001238414 | -0.001326847 | -0.007164395 | 63.2 | -0.0007599237 | -0.0009523638 | -0.001499522 | -0.005744846 | 63.2 | -0.0007858459 | -0.001044894 | -0.001327835 | -0.006269671
63.53 | -0.0007527896 | -0.0008620031 | -0.001449992 | -0.005221131 | 63.53 | -0.0007527484 | -0.0008844482 | -0.001446668 | -0.005351585 | 63.53 | -0.0007522666 | -0.000889824 | -0.001453098 | -0.005376803 | 63.53 | -0.0007519576 | -0.0008950885 | -0.001458139 | -0.005404296 | 63.53 | -0.0007517378 | -0.0008970198 | -0.001459815 | -0.005414059 | 63.53 | -0.0007997131 | -0.001247156 | -0.001196976 | -0.007227219 | 63.53 | -0.0007531117 | -0.000955911 | -0.001445236 | -0.005773718 | 63.53 | -0.0007790355 | -0.001049956 | -0.001283046 | -0.006303704
63.86 | -0.000759287 | -0.0008580072 | -0.001501227 | -0.005190331 | 63.86 | -0.0007592473 | -0.0008804278 | -0.001497994 | -0.005320561 | 63.86 | -0.000758755 | -0.0008857972 | -0.001504361 | -0.005345714 | 63.86 | -0.0007584415 | -0.000891075 | -0.001509282 | -0.005373331 | 63.86 | -0.0007582207 | -0.0008930236 | -0.001510902 | -0.005383233 | 63.86 | -0.0008185581 | -0.001237759 | -0.001324574 | -0.007162252 | 63.86 | -0.0007596083 | -0.0009519673 | -0.001496101 | -0.005743274 | 63.86 | -0.0007856643 | -0.001046003 | -0.001325753 | -0.006275942
64.19 | -0.0007522952 | -0.0008616794 | -0.001446661 | -0.005218908 | 64.19 | -0.0007522801 | -0.00088406 | -0.00144376 | -0.005348847 | 64.19 | -0.0007517847 | -0.0008894151 | -0.001450121 | -0.005373891 | 64.19 | -0.0007514574 | -0.000894704 | -0.001454973 | -0.005401551 | 64.19 | -0.0007512348 | -0.0008966708 | -0.001456571 | -0.005411566 | 64.19 | -0.000800324 | -0.001247824 | -0.001200344 | -0.00723061 | 64.19 | -0.0007526168 | -0.0009556796 | -0.00144197 | -0.005771924 | 64.19 | -0.0007788058 | -0.001051132 | -0.001278792 | -0.00630939
64.52 | -0.0007588875 | -0.0008579426 | -0.001498516 | -0.005189408 | 64.52 | -0.0007588791 | -0.0008803011 | -0.001495754 | -0.005319128 | 64.52 | -0.0007583743 | -0.000885647 | -0.00150206 | -0.005344088 | 64.52 | -0.0007580425 | -0.0008909492 | -0.001506783 | -0.005371871 | 64.52 | -0.0007578204 | -0.0008929343 | -0.001508328 | -0.005382031 | 64.52 | -0.0008197546 | -0.001238762 | -0.00132877 | -0.007167851 | 64.52 | -0.0007592212 | -0.0009520017 | -0.001493503 | -0.00574283 | 64.52 | -0.0007852453 | -0.001046767 | -0.001320343 | -0.006280722
64.85 | -0.0007522529 | -0.0008617026 | -0.001445938 | -0.005218315 | 64.85 | -0.0007522685 | -0.0008840214 | -0.001443502 | -0.005347745 | 64.85 | -0.0007517597 | -0.0008893496 | -0.001449794 | -0.005372578 | 64.85 | -0.000751426 | -0.0008946629 | -0.00145452 | -0.005400414 | 64.85 | -0.0007512019 | -0.0008966673 | -0.001456038 | -0.005410695 | 64.85 | -0.000801401 | -0.001249107 | -0.001201522 | -0.007238006 | 64.85 | -0.0007525747 | -0.0009558007 | -0.00144135 | -0.005771801 | 64.85 | -0.0007786502 | -0.001051279 | -0.001279012 | -0.006311665
65.18 | -0.0007592536 | -0.0008577946 | -0.001500862 | -0.005188462 | 65.18 | -0.0007592805 | -0.0008800916 | -0.001498576 | -0.005317671 | 65.18 | -0.0007587644 | -0.0008854079 | -0.001504815 | -0.005342406 | 65.18 | -0.0007584316 | -0.000890734 | -0.001509429 | -0.005370369 | 65.18 | -0.0007582087 | -0.0008927578 | -0.001510895 | -0.005380802 | 65.18 | -0.0008221745 | -0.00124061 | -0.001334684 | -0.007177468 | 65.18 | -0.0007596235 | -0.0009519398 | -0.001495931 | -0.005742381 | 65.18 | -0.0007858345 | -0.001047092 | -0.001326708 | -0.006283944
65.51 | -0.0007520355 | -0.0008613908 | -0.001447712 | -0.005217364 | 65.51 | -0.0007520849 | -0.0008836375 | -0.001445723 | -0.005346262 | 65.51 | -0.000751565 | -0.0008889309 | -0.001451932 | -0.005370844 | 65.51 | -0.0007512243 | -0.0008942659 | -0.00145648 | -0.005398858 | 65.51 | -0.0007509995 | -0.0008963092 | -0.001457905 | -0.005409419 | 65.51 | -0.0008046622 | -0.001251277 | -0.001210642 | -0.007249089 | 65.51 | -0.0007524095 | -0.0009555523 | -0.001443143 | -0.005771297 | 65.51 | -0.0007792863 | -0.001051411 | -0.001285353 | -0.006312698
65.84 | -0.0007596774 | -0.0008574547 | -0.001507271 | -0.005187796 | 65.84 | -0.0007597358 | -0.0008796839 | -0.001505452 | -0.005316481 | 65.84 | -0.0007592096 | -0.000884964 | -0.001511609 | -0.005340953 | 65.84 | -0.00075887 | -0.0008903111 | -0.001516036 | -0.005369093 | 65.84 | -0.0007586478 | -0.0008923756 | -0.001517407 | -0.005379817 | 65.84 | -0.0008250188 | -0.001242074 | -0.001345062 | -0.007185604 | 65.84 | -0.0007601145 | -0.0009516779 | -0.001502321 | -0.005742281 | 65.84 | -0.0007857631 | -0.001047179 | -0.001325889 | -0.006285602
66.17 | -0.0007536977 | -0.0008613786 | -0.001459123 | -0.005218239 | 66.17 | -0.0007537752 | -0.0008835609 | -0.001457601 | -0.005346632 | 66.17 | -0.000753239 | -0.0008888146 | -0.001463709 | -0.005370931 | 66.17 | -0.0007528892 | -0.0008941695 | -0.001468065 | -0.005399119 | 66.17 | -0.0007526627 | -0.0008962545 | -0.001469387 | -0.00540998 | 66.17 | -0.0008051317 | -0.00125198 | -0.001212049 | -0.007254976 | 66.17 | -0.0007541023 | -0.0009556187 | -0.001454469 | -0.005772741 | 66.17 | -0.0007794966 | -0.001051243 | -0.001285294 | -0.006312764
66.5 | -0.0007615114 | -0.0008573815 | -0.001517794 | -0.005189133 | 66.5 | -0.0007615922 | -0.000879547 | -0.001516378 | -0.005317309 | 66.5 | -0.0007610409 | -0.0008847855 | -0.001522396 | -0.005341484 | 66.5 | -0.0007606888 | -0.0008901522 | -0.001526599 | -0.0053698 | 66.5 | -0.0007604622 | -0.0008922597 | -0.001527848 | -0.005380832 | 66.5 | -0.0008231801 | -0.001241759 | -0.00133693 | -0.007188073 | 66.5 | -0.0007619363 | -0.0009516868 | -0.001512507 | -0.005744193 | 66.5 | -0.0007853821 | -0.001047358 | -0.001321838 | -0.006287908
66.83 | -0.0007544596 | -0.0008613406 | -0.001460077 | -0.005219252 | 66.83 | -0.0007545522 | -0.0008834649 | -0.001458947 | -0.005347138 | 66.83 | -0.0007539882 | -0.0008886735 | -0.001464886 | -0.00537112 | 66.83 | -0.0007536228 | -0.0008940477 | -0.001468997 | -0.005399485 | 66.83 | -0.0007533909 | -0.0008961767 | -0.001470182 | -0.005410661 | 66.83 | -0.0008023361 | -0.001250883 | -0.001201274 | -0.007254172 | 66.83 | -0.0007548434 | -0.0009556619 | -0.001455138 | -0.005774279 | 66.83 | -0.000780082 | -0.001051326 | -0.001288458 | -0.006313405
67.16 | -0.0007617815 | -0.0008575654 | -0.001514899 | -0.005191497 | 67.16 | -0.0007618801 | -0.0008796796 | -0.001513933 | -0.005319167 | 67.16 | -0.0007613023 | -0.0008848712 | -0.001519802 | -0.005343012 | 67.16 | -0.0007609338 | -0.0008902591 | -0.001523775 | -0.005371507 | 67.16 | -0.0007607025 | -0.0008924126 | -0.001524899 | -0.005382864 | 67.16 | -0.0008219384 | -0.001241252 | -0.001333927 | -0.007189751 | 67.16 | -0.0007621807 | -0.0009519823 | -0.001509485 | -0.005747144 | 67.16 | -0.0007858886 | -0.001047528 | -0.001324769 | -0.006289995
67.49 | -0.0007547652 | -0.000861754 | -0.001457278 | -0.005221608 | 67.49 | -0.0007548776 | -0.0008838322 | -0.001456663 | -0.005348995 | 67.49 | -0.00075429 | -0.0008889913 | -0.001462467 | -0.005372632 | 67.49 | -0.0007539106 | -0.0008943874 | -0.001466358 | -0.005401179 | 67.49 | -0.0007536756 | -0.0008965636 | -0.001467424 | -0.005412689 | 67.49 | -0.0008035783 | -0.001251502 | -0.001205701 | -0.00725939 | 67.49 | -0.0007551299 | -0.0009562027 | -0.001452357 | -0.005777203 | 67.49 | -0.0007801139 | -0.001050518 | -0.00129107 | -0.006310862
67.82 | -0.000762589 | -0.0008582224 | -0.001514912 | -0.005194749 | 67.82 | -0.0007627053 | -0.0008802907 | -0.001514539 | -0.00532183 | 67.82 | -0.0007621054 | -0.0008854306 | -0.001520282 | -0.005345316 | 67.82 | -0.0007617245 | -0.0008908409 | -0.001524048 | -0.005373996 | 67.82 | -0.0007614912 | -0.0008930432 | -0.001525058 | -0.005385696 | 67.82 | -0.0008234481 | -0.001242412 | -0.001336499 | -0.007197721 | 67.82 | -0.0007629684 | -0.0009527809 | -0.001509651 | -0.005750921 | 67.82 | -0.0007844584 | -0.001046571 | -0.001320374 | -0.006288302
68.15 | -0.0007556221 | -0.0008623822 | -0.001458535 | -0.005224116 | 68.15 | -0.0007557546 | -0.0008844203 | -0.001458479 | -0.005351007 | 68.15 | -0.0007551438 | -0.0008895249 | -0.001464139 | -0.005374268 | 68.15 | -0.0007547537 | -0.0008949428 | -0.001467809 | -0.005403003 | 68.15 | -0.0007545168 | -0.0008971694 | -0.001468756 | -0.005414865 | 68.15 | -0.00080467 | -0.001252032 | -0.001207956 | -0.007264496 | 68.15 | -0.0007559802 | -0.0009569755 | -0.001453707 | -0.005780322 | 68.15 | -0.0007789941 | -0.001049291 | -0.001290889 | -0.006306901
68.48 | -0.0007627431 | -0.0008584143 | -0.001514287 | -0.00519585 | 68.48 | -0.0007628794 | -0.0008804366 | -0.001514463 | -0.005322411 | 68.48 | -0.0007622581 | -0.0008855199 | -0.001520055 | -0.005345517 | 68.48 | -0.000761864 | -0.0008909546 | -0.001523599 | -0.00537438 | 68.48 | -0.0007616287 | -0.0008932092 | -0.001524483 | -0.005386445 | 68.48 | -0.000824226 | -0.001243213 | -0.001335953 | -0.00720425 | 68.48 | -0.0007631209 | -0.0009531137 | -0.001509 | -0.005752644 | 68.48 | -0.0007834178 | -0.001046074 | -0.001317753 | -0.006288317
68.81 | -0.0007546866 | -0.0008619013 | -0.001456103 | -0.005222027 | 68.81 | -0.0007548393 | -0.0008838875 | -0.001456568 | -0.005348372 | 68.81 | -0.0007542092 | -0.0008889314 | -0.001462075 | -0.005371233 | 68.81 | -0.0007538109 | -0.0008943692 | -0.001465496 | -0.005400159 | 68.81 | -0.0007535731 | -0.0008966487 | -0.001466312 | -0.005412392 | 68.81 | -0.0008061414 | -0.001252261 | -0.001209571 | -0.007268103 | 68.81 | -0.0007550579 | -0.0009566091 | -0.001451081 | -0.005778803 | 68.81 | -0.0007791994 | -0.001048899 | -0.001293192 | -0.006305774
69.14 | -0.0007611699 | -0.0008577139 | -0.001509171 | -0.005193068 | 69.14 | -0.0007613255 | -0.0008796803 | -0.001509886 | -0.005319068 | 69.14 | -0.0007606881 | -0.0008846957 | -0.00151534 | -0.005341724 | 69.14 | -0.0007602868 | -0.0008901482 | -0.001518646 | -0.005370758 | 69.14 | -0.0007600497 | -0.0008924583 | -0.001519411 | -0.005383195 | 69.14 | -0.0008238083 | -0.00124261 | -0.001329551 | -0.007206529 | 69.14 | -0.0007615684 | -0.0009525081 | -0.001503736 | -0.005750309 | 69.14 | -0.0007839935 | -0.001046806 | -0.001317868 | -0.006292837
69.47 | -0.0007538209 | -0.0008613958 | -0.001453636 | -0.005219599 | 69.47 | -0.0007539956 | -0.0008833252 | -0.001454681 | -0.005345355 | 69.47 | -0.0007533474 | -0.0008883035 | -0.001460041 | -0.00536779 | 69.47 | -0.0007529422 | -0.0008937604 | -0.001463213 | -0.005396911 | 69.47 | -0.0007527043 | -0.0008960954 | -0.001463902 | -0.005409531 | 69.47 | -0.0008040404 | -0.001250199 | -0.001200613 | -0.00726322 | 69.47 | -0.0007542125 | -0.0009562066 | -0.001448538 | -0.005776872 | 69.47 | -0.0007813304 | -0.00104996 | -0.001300191 | -0.006310582
69.8 | -0.0007608906 | -0.0008573836 | -0.001508199 | -0.005192318 | 69.8 | -0.0007610661 | -0.0008792932 | -0.001509533 | -0.005317713 | 69.8 | -0.0007604096 | -0.000884239 | -0.001514835 | -0.005339925 | 69.8 | -0.0007600024 | -0.0008897079 | -0.001517898 | -0.005369139 | 69.8 | -0.0007597654 | -0.0008920733 | -0.001518538 | -0.005381959 | 69.8 | -0.0008188979 | -0.001240886 | -0.001306096 | -0.007203977 | 69.8 | -0.0007613031 | -0.0009522684 | -0.001502752 | -0.005749968 | 69.8 | -0.0007857794 | -0.001048376 | -0.001321228 | -0.006301
70.13 | -0.0007537376 | -0.0008609645 | -0.00145366 | -0.00521796 | 70.13 | -0.000753933 | -0.0008828309 | -0.001455312 | -0.005343089 | 70.13 | -0.0007532677 | -0.0008877376 | -0.001460518 | -0.005365068 | 70.13 | -0.0007528578 | -0.0008932136 | -0.001463443 | -0.00539439 | 70.13 | -0.0007526216 | -0.0008956077 | -0.001464008 | -0.005407419 | 70.13 | -0.0008011867 | -0.001247714 | -0.00119441 | -0.007254232 | 70.13 | -0.000754149 | -0.0009558678 | -0.001448547 | -0.00577567 | 70.13 | -0.0007829218 | -0.001050773 | -0.001306098 | -0.00631484
70.46 | -0.0007610595 | -0.0008572303 | -0.001508252 | -0.005192452 | 70.46 | -0.0007612613 | -0.0008790806 | -0.001510218 | -0.00531723 | 70.46 | -0.0007605896 | -0.0008839528 | -0.001515381 | -0.005338977 | 70.46 | -0.0007601802 | -0.0008894404 | -0.001518208 | -0.005368395 | 70.46 | -0.0007599468 | -0.0008918663 | -0.001518735 | -0.005381631 | 70.46 | -0.0008169371 | -0.001240422 | -0.001298572 | -0.007204661 | 70.46 | -0.0007615035 | -0.0009522184 | -0.001502912 | -0.005750541 | 70.46 | -0.0007857925 | -0.001049221 | -0.001319222 | -0.006306885
70.79 | -0.0007548588 | -0.0008608572 | -0.001461134 | -0.00521712 | 70.79 | -0.0007550787 | -0.000882667 | -0.001463435 | -0.005341619 | 70.79 | -0.0007543957 | -0.0008874975 | -0.001468484 | -0.00536312 | 70.79 | -0.0007539824 | -0.0008929918 | -0.001471163 | -0.005392649 | 70.79 | -0.000753749 | -0.0008954476 | -0.001471611 | -0.005406102 | 70.79 | -0.0008038602 | -0.001247676 | -0.001208199 | -0.007254572 | 70.79 | -0.0007553036 | -0.0009558694 | -0.001456127 | -0.005775312 | 70.79 | -0.0007830652 | -0.001051102 | -0.001305101 | -0.006316999
71.12 | -0.0007618747 | -0.0008573004 | -0.001513492 | -0.00519297 | 71.12 | -0.0007620948 | -0.0008790885 | -0.001516088 | -0.005317074 | 71.12 | -0.0007614027 | -0.0008838822 | -0.001521065 | -0.005338333 | 71.12 | -0.0007609864 | -0.0008893904 | -0.001523639 | -0.005367953 | 71.12 | -0.0007607548 | -0.0008918795 | -0.001524038 | -0.005381622 | 71.12 | -0.0008188751 | -0.001241316 | -0.001306594 | -0.007212302 | 71.12 | -0.000762336 | -0.000952383 | -0.001508187 | -0.005751429 | 71.12 | -0.0007849816 | -0.001049537 | -0.001312708 | -0.006310164
71.45 | -0.000755552 | -0.0008605693 | -0.001465959 | -0.005215206 | 71.45 | -0.0007557729 | -0.0008823159 | -0.001468847 | -0.005339029 | 71.45 | -0.0007550669 | -0.000887067 | -0.001473682 | -0.00536004 | 71.45 | -0.0007546454 | -0.0008925809 | -0.001476079 | -0.005389784 | 71.45 | -0.000754412 | -0.0008951016 | -0.001476385 | -0.00540368 | 71.45 | -0.0008058817 | -0.001248169 | -0.001216182 | -0.007258878 | 71.45 | -0.0007559866 | -0.0009556727 | -0.001460781 | -0.005773833 | 71.45 | -0.0007830861 | -0.001050612 | -0.001307029 | -0.006316133
71.78 | -0.0007612857 | -0.0008567384 | -0.001512419 | -0.005191035 | 71.78 | -0.0007615094 | -0.0008784436 | -0.001515617 | -0.005314374 | 71.78 | -0.0007607954 | -0.0008831539 | -0.001520383 | -0.005335127 | 71.78 | -0.0007603709 | -0.0008886784 | -0.001522674 | -0.005364953 | 71.78 | -0.000760138 | -0.0008912335 | -0.001522936 | -0.005379064 | 71.78 | -0.0008198832 | -0.001242914 | -0.001304326 | -0.007223187 | 71.78 | -0.0007617441 | -0.0009518403 | -0.001506986 | -0.005749599 | 71.78 | -0.0007857821 | -0.001049444 | -0.00131977 | -0.006312074
72.11 | -0.0007541368 | -0.0008594808 | -0.001460745 | -0.00521052 | 72.11 | -0.0007543651 | -0.0008811544 | -0.001464223 | -0.005333608 | 72.11 | -0.0007536396 | -0.0008858202 | -0.001468837 | -0.00535411 | 72.11 | -0.0007532143 | -0.0008913521 | -0.001470942 | -0.005384075 | 72.11 | -0.0007529825 | -0.0008939399 | -0.001471108 | -0.005398431 | 72.11 | -0.0008084569 | -0.001249185 | -0.00122384 | -0.00726567 | 72.11 | -0.0007545621 | -0.0009546171 | -0.001455252 | -0.005769389 | 72.11 | -0.0007849115 | -0.001050254 | -0.00132067 | -0.006315802
72.44 | -0.0007598462 | -0.0008559164 | -0.001505401 | -0.005188526 | 72.44 | -0.0007600837 | -0.0008775464 | -0.001509209 | -0.005311108 | 72.44 | -0.0007593534 | -0.0008821675 | -0.001513776 | -0.005331326 | 72.44 | -0.0007589275 | -0.0008877104 | -0.001515788 | -0.005361374 | 72.44 | -0.0007586977 | -0.0008903339 | -0.001515922 | -0.005375951 | 72.44 | -0.0008202841 | -0.001243821 | -0.001300245 | -0.007232215 | 72.44 | -0.0007602986 | -0.0009510356 | -0.00149981 | -0.005747178 | 72.44 | -0.0007865252 | -0.001049331 | -0.001324557 | -0.006314328
72.77 | -0.0007542191 | -0.0008587165 | -0.001462959 | -0.005207285 | 72.77 | -0.0007544559 | -0.0008803213 | -0.001467082 | -0.005329622 | 72.77 | -0.0007537132 | -0.0008848998 | -0.00147149 | -0.00534961 | 72.77 | -0.0007532876 | -0.0008904531 | -0.001473321 | -0.005379818 | 72.77 | -0.0007530599 | -0.0008931106 | -0.001473357 | -0.005394651 | 72.77 | -0.0008088686 | -0.001248595 | -0.001226377 | -0.007266742 | 72.77 | -0.0007546349 | -0.0009539127 | -0.001457272 | -0.005766471 | 72.77 | -0.0007855288 | -0.001049622 | -0.001323703 | -0.00631411
73.1 | -0.0007602261 | -0.0008557712 | -0.001506984 | -0.005189474 | 73.1 | -0.0007604698 | -0.0008773287 | -0.00151147 | -0.005311297 | 73.1 | -0.0007597239 | -0.0008818596 | -0.001515831 | -0.005330993 | 73.1 | -0.0007592978 | -0.000887425 | -0.001517581 | -0.005361282 | 73.1 | -0.0007590722 | -0.0008901189 | -0.00151759 | -0.005376338 | 73.1 | -0.000818424 | -0.001243573 | -0.001291608 | -0.007237794 | 73.1 | -0.0007606657 | -0.0009509456 | -0.001501327 | -0.00574837 | 73.1 | -0.0007861524 | -0.001049161 | -0.001320831 | -0.006315472
73.43 | -0.00075573 | -0.0008586091 | -0.0014703 | -0.005207443 | 73.43 | -0.0007559682 | -0.000880144 | -0.001475096 | -0.005329011 | 73.43 | -0.0007552071 | -0.0008846318 | -0.00147928 | -0.005348474 | 73.43 | -0.0007547785 | -0.0008902113 | -0.001480848 | -0.005378939 | 73.43 | -0.000754554 | -0.000892942 | -0.001480759 | -0.005394268 | 73.43 | -0.0008085129 | -0.001247271 | -0.001231002 | -0.007265354 | 73.43 | -0.0007561242 | -0.0009538945 | -0.001464477 | -0.005767051 | 73.43 | -0.0007860626 | -0.001049299 | -0.001325384 | -0.006312671
73.76 | -0.0007615284 | -0.0008560504 | -0.001510903 | -0.005192301 | 73.76 | -0.0007617692 | -0.0008775422 | -0.001516052 | -0.005313347 | 73.76 | -0.0007610008 | -0.0008819816 | -0.001520162 | -0.005332516 | 73.76 | -0.0007605694 | -0.0008875731 | -0.001521633 | -0.005363068 | 73.76 | -0.0007603458 | -0.0008903404 | -0.00152151 | -0.005378624 | 73.76 | -0.0008181664 | -0.001243414 | -0.00129321 | -0.007243222 | 73.76 | -0.0007619378 | -0.000951329 | -0.001505154 | -0.005751566 | 73.76 | -0.0007868465 | -0.001049079 | -0.0013236 | -0.00631569
74.09 | -0.0007568049 | -0.0008586658 | -0.00147309 | -0.005208277 | 74.09 | -0.0007570391 | -0.0008801319 | -0.001478548 | -0.005329043 | 74.09 | -0.0007562546 | -0.0008845274 | -0.001482464 | -0.005347977 | 74.09 | -0.0007558221 | -0.0008901335 | -0.001483742 | -0.005378717 | 74.09 | -0.0007555995 | -0.000892939 | -0.00148352 | -0.005394554 | 74.09 | -0.0008107933 | -0.001247366 | -0.001243089 | -0.00726916 | 74.09 | -0.000757185 | -0.0009540666 | -0.00146722 | -0.005768326 | 74.09 | -0.0007862973 | -0.001048261 | -0.001328934 | -0.006308413
74.42 | -0.0007618376 | -0.0008564368 | -0.00150795 | -0.005195686 | 74.42 | -0.0007620822 | -0.0008778575 | -0.001513779 | -0.005315911 | 74.42 | -0.0007612943 | -0.0008822038 | -0.001517628 | -0.005334552 | 74.42 | -0.0007608627 | -0.000887824 | -0.00151882 | -0.005365388 | 74.42 | -0.0007606425 | -0.0008906678 | -0.00151857 | -0.005381461 | 74.42 | -0.0008187397 | -0.001244609 | -0.00129095 | -0.007254323 | 74.42 | -0.000762257 | -0.0009518328 | -0.001502257 | -0.005755343 | 74.42 | -0.0007853254 | -0.001047642 | -0.001319762 | -0.006311303
74.75 | -0.0007575615 | -0.000858569 | -0.001475612 | -0.005208092 | 74.75 | -0.0007578 | -0.0008799641 | -0.001481775 | -0.005328027 | 74.75 | -0.0007569993 | -0.0008842662 | -0.001485435 | -0.005346441 | 74.75 | -0.00075657 | -0.0008899024 | -0.001486441 | -0.00537748 | 74.75 | -0.0007563533 | -0.0008927851 | -0.001486094 | -0.005393845 | 74.75 | -0.0008117681 | -0.001247355 | -0.001245154 | -0.007272786 | 74.75 | -0.0007579647 | -0.0009540934 | -0.001469787 | -0.005768643 | 74.75 | -0.000784515 | -0.00104636 | -0.00132595 | -0.006301284
75.08 | -0.0007619285 | -0.0008565188 | -0.001507402 | -0.005197598 | 75.08 | -0.0007621796 | -0.0008778648 | -0.001513923 | -0.005316976 | 75.08 | -0.0007613787 | -0.0008821169 | -0.001517525 | -0.0053351 | 75.08 | -0.0007609533 | -0.000887768 | -0.001518447 | -0.005366245 | 75.08 | -0.0007607404 | -0.0008906898 | -0.001518077 | -0.005382854 | 75.08 | -0.0008190273 | -0.00124567 | -0.001284683 | -0.007265068 | 75.08 | -0.0007623687 | -0.0009520485 | -0.001501687 | -0.005757797 | 75.08 | -0.0007838022 | -0.001046636 | -0.001315368 | -0.006308405
75.41 | -0.0007580589 | -0.0008579285 | -0.001482095 | -0.005205734 | 75.41 | -0.0007582927 | -0.0008792382 | -0.001488903 | -0.005324774 | 75.41 | -0.0007574775 | -0.0008834453 | -0.00149229 | -0.005342674 | 75.41 | -0.0007570525 | -0.0008891123 | -0.001493013 | -0.005374027 | 75.41 | -0.0007568425 | -0.0008920736 | -0.00149254 | -0.005390935 | 75.41 | -0.0008144618 | -0.001247575 | -0.001256637 | -0.007277159 | 75.41 | -0.0007584665 | -0.0009535541 | -0.00147604 | -0.005766776 | 75.41 | -0.0007852702 | -0.001046075 | -0.001330136 | -0.006299596
75.74 | -0.0007614146 | -0.0008559601 | -0.001507575 | -0.00519696 | 75.74 | -0.0007616573 | -0.0008772179 | -0.0015147 | -0.00531542 | 75.74 | -0.0007608423 | -0.0008813737 | -0.001518013 | -0.005333031 | 75.74 | -0.0007604196 | -0.0008870557 | -0.001518641 | -0.005364493 | 75.74 | -0.0007602126 | -0.000890057 | -0.001518137 | -0.005381649 | 75.74 | -0.0008172962 | -0.001246258 | -0.001270184 | -0.00727353 | 75.74 | -0.0007618477 | -0.0009515851 | -0.001501561 | -0.005757572 | 75.74 | -0.0007854936 | -0.001047451 | -0.001320556 | -0.006311913
76.07 | -0.0007584551 | -0.0008570876 | -0.001488571 | -0.005202084 | 76.07 | -0.0007586745 | -0.000878306 | -0.001495969 | -0.005320157 | 76.07 | -0.000757842 | -0.0008824172 | -0.001499034 | -0.005337551 | 76.07 | -0.0007574181 | -0.0008881168 | -0.001499456 | -0.005369227 | 76.07 | -0.0007572128 | -0.0008911587 | -0.001498843 | -0.00538669 | 76.07 | -0.0008125584 | -0.001245246 | -0.001252513 | -0.007269666 | 76.07 | -0.0007588503 | -0.0009528096 | -0.001482147 | -0.005763533 | 76.07 | -0.0007873493 | -0.001046848 | -0.001336868 | -0.006302353
76.4 | -0.000761511 | -0.0008556975 | -0.001510364 | -0.005196946 | 76.4 | -0.0007617351 | -0.0008768719 | -0.001518055 | -0.005314477 | 76.4 | -0.0007609015 | -0.0008809327 | -0.001521022 | -0.005331591 | 76.4 | -0.0007604792 | -0.0008866522 | -0.001521343 | -0.005363397 | 76.4 | -0.0007602763 | -0.0008897369 | -0.001520699 | -0.005381118 | 76.4 | -0.0008131012 | -0.001244752 | -0.001255332 | -0.00727225 | 76.4 | -0.0007619207 | -0.0009514521 | -0.001503999 | -0.005758064 | 76.4 | -0.0007867463 | -0.001048248 | -0.001322614 | -0.006315833
76.73 | -0.0007585604 | -0.000856617 | -0.001491056 | -0.005199685 | 76.73 | -0.000758759 | -0.0008777357 | -0.001499064 | -0.005316688 | 76.73 | -0.0007579067 | -0.0008817529 | -0.001501768 | -0.005333595 | 76.73 | -0.0007574831 | -0.0008874917 | -0.00150188 | -0.005365627 | 76.73 | -0.000757282 | -0.0008906188 | -0.001501125 | -0.005383664 | 76.73 | -0.00081168 | -0.001243602 | -0.001256711 | -0.007263162 | 76.73 | -0.0007589335 | -0.000952462 | -0.001484313 | -0.005761562 | 76.73 | -0.0007883606 | -0.00104707 | -0.001339329 | -0.006303785
77.06 | -0.0007603879 | -0.0008554595 | -0.001504222 | -0.005196567 | 77.06 | -0.0007605917 | -0.000876539 | -0.001512517 | -0.005313085 | 77.06 | -0.0007597413 | -0.000880508 | -0.001515143 | -0.005329731 | 77.06 | -0.0007593222 | -0.0008862671 | -0.00151518 | -0.005361893 | 77.06 | -0.0007591255 | -0.0008894375 | -0.001514412 | -0.00538019 | 77.06 | -0.0008138942 | -0.001245074 | -0.001261868 | -0.00727579 | 77.06 | -0.0007607931 | -0.0009513386 | -0.001497693 | -0.005758085 | 77.06 | -0.0007872053 | -0.001048435 | -0.001321694 | -0.00631837
77.39 | -0.0007580968 | -0.0008561732 | -0.001487536 | -0.005197078 | 77.39 | -0.0007582778 | -0.000877195 | -0.00149617 | -0.005313058 | 77.39 | -0.0007574158 | -0.0008811179 | -0.001498561 | -0.005329481 | 77.39 | -0.0007569978 | -0.0008868972 | -0.001498415 | -0.005361864 | 77.39 | -0.0007568044 | -0.0008901123 | -0.001497545 | -0.005380491 | 77.39 | -0.000815253 | -0.001244041 | -0.001275998 | -0.007265384 | 77.39 | -0.0007584813 | -0.0009521477 | -0.001480621 | -0.005759456 | 77.39 | -0.0007889893 | -0.001046801 | -0.001340021 | -0.00630334
77.72 | -0.0007606854 | -0.0008554113 | -0.001503857 | -0.005196734 | 77.72 | -0.0007608761 | -0.0008763931 | -0.00151279 | -0.005312217 | 77.72 | -0.0007600184 | -0.0008802713 | -0.00151511 | -0.005328415 | 77.72 | -0.0007596074 | -0.0008860761 | -0.001514891 | -0.005360968 | 77.72 | -0.0007594195 | -0.0008893366 | -0.001514018 | -0.005379863 | 77.72 | -0.0008157488 | -0.001245846 | -0.00127022 | -0.007282512 | 77.72 | -0.0007611043 | -0.0009514539 | -0.001497226 | -0.00575888 | 77.72 | -0.0007867658 | -0.00104808 | -0.001317264 | -0.006318183
78.05 | -0.0007598126 | -0.000855754 | -0.001500368 | -0.005195017 | 78.05 | -0.0007599778 | -0.0008766736 | -0.001509592 | -0.005309942 | 78.05 | -0.0007591069 | -0.0008805065 | -0.001511656 | -0.005325929 | 78.05 | -0.0007586978 | -0.0008863311 | -0.001511263 | -0.005358695 | 78.05 | -0.0007585137 | -0.0008896356 | -0.001510288 | -0.005377911 | 78.05 | -0.000816924 | -0.001244189 | -0.001283114 | -0.007267852 | 78.05 | -0.0007602196 | -0.0009518647 | -0.001493217 | -0.005757982 | 78.05 | -0.0007882745 | -0.00104562 | -0.001337178 | -0.006299006
78.38 | -0.0007621189 | -0.0008552237 | -0.001515624 | -0.005197658 | 78.38 | -0.0007622832 | -0.0008761012 | -0.001525047 | -0.00531208 | 78.38 | -0.0007614147 | -0.0008798904 | -0.001526992 | -0.005327856 | 78.38 | -0.0007610087 | -0.0008857454 | -0.001526482 | -0.005360825 | 78.38 | -0.0007608267 | -0.0008891008 | -0.001525476 | -0.005380345 | 78.38 | -0.0008165685 | -0.00124701 | -0.001268729 | -0.007290449 | 78.38 | -0.0007625143 | -0.0009514454 | -0.001508433 | -0.005760617 | 78.38 | -0.0007853405 | -0.00104685 | -0.001309941 | -0.006314732
78.71 | -0.0007610675 | -0.0008549003 | -0.00151277 | -0.005192562 | 78.71 | -0.0007611979 | -0.0008757075 | -0.001522359 | -0.005306411 | 78.71 | -0.0007603095 | -0.0008794539 | -0.001524 | -0.005321996 | 78.71 | -0.0007599011 | -0.000885329 | -0.001523289 | -0.005355182 | 78.71 | -0.0007597209 | -0.0008887284 | -0.001522185 | -0.005375014 | 78.71 | -0.0008197106 | -0.001245188 | -0.001293304 | -0.00727344 | 78.71 | -0.0007614374 | -0.0009511467 | -0.001504839 | -0.005756172 | 78.71 | -0.0007876494 | -0.001044178 | -0.001334799 | -0.006294023
79.04 | -0.0007618979 | -0.0008545404 | -0.001516138 | -0.005197152 | 79.04 | -0.0007620213 | -0.0008752983 | -0.001525938 | -0.005310439 | 79.04 | -0.0007611368 | -0.0008790018 | -0.001527449 | -0.005325826 | 79.04 | -0.0007607321 | -0.0008849063 | -0.001526633 | -0.005359207 | 79.04 | -0.0007605546 | -0.0008883569 | -0.00152549 | -0.005379349 | 79.04 | -0.0008176589 | -0.00124784 | -0.001270721 | -0.00729716 | 79.04 | -0.0007622471 | -0.0009509012 | -0.001508144 | -0.005760765 | 79.04 | -0.0007847764 | -0.001046038 | -0.001305916 | -0.006312758
79.37 | -0.000761494 | -0.0008541562 | -0.001515106 | -0.005189996 | 79.37 | -0.0007615836 | -0.0008748468 | -0.001525068 | -0.005302728 | 79.37 | -0.000760679 | -0.00087851 | -0.001526285 | -0.005317943 | 79.37 | -0.0007602741 | -0.000884439 | -0.001525276 | -0.005351567 | 79.37 | -0.0007600984 | -0.0008879366 | -0.001524045 | -0.005372032 | 79.37 | -0.0008202974 | -0.001244573 | -0.001296981 | -0.007272685 | 79.37 | -0.0007618302 | -0.0009505589 | -0.001506466 | -0.005754329 | 79.37 | -0.0007883625 | -0.001043304 | -0.001337484 | -0.006290531
79.7 | -0.0007620794 | -0.0008543314 | -0.001515165 | -0.005197944 | 79.7 | -0.0007621662 | -0.000874972 | -0.001525367 | -0.005310099 | 79.7 | -0.0007612694 | -0.0008785955 | -0.001526473 | -0.005325136 | 79.7 | -0.0007608719 | -0.0008845578 | -0.001525391 | -0.005358967 | 79.7 | -0.0007607002 | -0.000888109 | -0.001524135 | -0.005379749 | 79.7 | -0.0008161618 | -0.001247105 | -0.001264882 | -0.00729829 | 79.7 | -0.0007624058 | -0.0009508857 | -0.001506584 | -0.005762432 | 79.7 | -0.0007859711 | -0.001045385 | -0.00131153 | -0.006310818
80.03 | -0.0007625471 | -0.0008535718 | -0.001521067 | -0.005188111 | 80.03 | -0.0007625936 | -0.0008741446 | -0.001531423 | -0.005299683 | 80.03 | -0.0007616766 | -0.0008777304 | -0.001532226 | -0.00531457 | 80.03 | -0.0007612756 | -0.000883721 | -0.001530961 | -0.005348654 | 80.03 | -0.0007611045 | -0.0008873212 | -0.001529613 | -0.005369774 | 80.03 | -0.0008197045 | -0.001243103 | -0.001299354 | -0.007269345 | 80.03 | -0.0007628533 | -0.0009501965 | -0.00151182 | -0.005753443 | 80.03 | -0.0007899129 | -0.001042202 | -0.001344217 | -0.00628635
80.36 | -0.0007629363 | -0.0008539694 | -0.00151838 | -0.005198231 | 80.36 | -0.0007629743 | -0.0008744896 | -0.001528889 | -0.005309241 | 80.36 | -0.0007620655 | -0.0008780392 | -0.001529566 | -0.005323976 | 80.36 | -0.0007616728 | -0.0008840648 | -0.001528214 | -0.005358282 | 80.36 | -0.0007615066 | -0.0008877203 | -0.001526844 | -0.005379724 | 80.36 | -0.000815782 | -0.001246545 | -0.001265077 | -0.007299531 | 80.36 | -0.0007632096 | -0.0009507555 | -0.001509021 | -0.005763768 | 80.36 | -0.0007867519 | -0.001043884 | -0.001316869 | -0.006306286
80.69 | -0.0007638624 | -0.000852814 | -0.001527231 | -0.005185565 | 80.69 | -0.0007638511 | -0.0008732599 | -0.001537851 | -0.00529593 | 80.69 | -0.0007629218 | -0.0008767743 | -0.001538214 | -0.005310534 | 80.69 | -0.0007625244 | -0.0008828291 | -0.001536683 | -0.00534509 | 80.69 | -0.0007623583 | -0.0008865344 | -0.001535232 | -0.005366863 | 80.69 | -0.0008211566 | -0.001242797 | -0.001307103 | -0.00726935 | 80.69 | -0.0007641073 | -0.0009496444 | -0.001517176 | -0.005751745 | 80.69 | -0.0007891917 | -0.001039632 | -0.00134259 | -0.006276474
81.02 | -0.0007636652 | -0.0008533987 | -0.001520119 | -0.00519745 | 81.02 | -0.0007636475 | -0.000873787 | -0.00153085 | -0.005307266 | 81.02 | -0.0007627296 | -0.0008772687 | -0.001531099 | -0.005321743 | 81.02 | -0.0007623419 | -0.0008833608 | -0.001529484 | -0.00535654 | 81.02 | -0.0007621819 | -0.0008871225 | -0.001528007 | -0.005378648 | 81.02 | -0.0008161587 | -0.001246747 | -0.001265509 | -0.007302434 | 81.02 | -0.0007638843 | -0.0009504061 | -0.001509888 | -0.005764016 | 81.02 | -0.0007851804 | -0.00104093 | -0.001314414 | -0.006295285
81.35 | -0.0007646643 | -0.000851651 | -0.001531661 | -0.005181348 | 81.35 | -0.0007645877 | -0.0008719516 | -0.001542467 | -0.005290435 | 81.35 | -0.0007636498 | -0.0008754011 | -0.001542402 | -0.005304804 | 81.35 | -0.0007632574 | -0.0008815229 | -0.001540625 | -0.005339844 | 81.35 | -0.0007630978 | -0.0008853349 | -0.001539065 | -0.005362286 | 81.35 | -0.0008208232 | -0.001242319 | -0.001302678 | -0.007267931 | 81.35 | -0.0007648526 | -0.0009486766 | -0.001520649 | -0.005748463 | 81.35 | -0.000788034 | -0.001036709 | -0.001342509 | -0.006265925
81.68 | -0.0007626859 | -0.000852027 | -0.001515741 | -0.005193098 | 81.68 | -0.0007626075 | -0.0008722542 | -0.00152659 | -0.005301659 | 81.68 | -0.0007616848 | -0.0008756744 | -0.001526421 | -0.00531593 | 81.68 | -0.0007613052 | -0.0008818331 | -0.001524559 | -0.005351221 | 81.68 | -0.0007611528 | -0.0008857016 | -0.001522976 | -0.005374 | 81.68 | -0.0008164985 | -0.001246545 | -0.001260453 | -0.007302271 | 81.68 | -0.0007628689 | -0.0009492092 | -0.00150447 | -0.005760651 | 81.68 | -0.0007844419 | -0.00103856 | -0.001312361 | -0.006286073
82.01 | -0.0007637584 | -0.000849643 | -0.001531716 | -0.005173033 | 82.01 | -0.0007636351 | -0.0008697798 | -0.001542594 | -0.005280869 | 82.01 | -0.0007626973 | -0.0008731702 | -0.001542146 | -0.005295041 | 82.01 | -0.0007623126 | -0.0008793606 | -0.00154016 | -0.005330556 | 82.01 | -0.0007621602 | -0.0008832796 | -0.001538497 | -0.005353671 | 82.01 | -0.0008220294 | -0.001241807 | -0.001303814 | -0.007266018 | 82.01 | -0.0007639258 | -0.0009468308 | -0.001519609 | -0.005741121 | 82.01 | -0.0007887933 | -0.001035178 | -0.001344603 | -0.006259599
82.34 | -0.0007612955 | -0.0008503348 | -0.001512695 | -0.005187157 | 82.34 | -0.0007611744 | -0.0008704028 | -0.001523615 | -0.005294483 | 82.34 | -0.0007602553 | -0.0008737686 | -0.001523071 | -0.005308595 | 82.34 | -0.0007598863 | -0.0008799953 | -0.001520996 | -0.005344389 | 82.34 | -0.0007597407 | -0.0008839712 | -0.001519321 | -0.005367844 | 82.34 | -0.0008157862 | -0.001245746 | -0.001255785 | -0.007299221 | 82.34 | -0.0007614685 | -0.0009476815 | -0.001500367 | -0.005755744 | 82.34 | -0.0007857993 | -0.00103775 | -0.001315305 | -0.00628237
82.67 | -0.0007635657 | -0.0008476981 | -0.001535056 | -0.005165104 | 82.67 | -0.0007634012 | -0.0008676718 | -0.001545944 | -0.005271724 | 82.67 | -0.0007624663 | -0.0008710118 | -0.001545108 | -0.005285768 | 82.67 | -0.000762092 | -0.0008772732 | -0.001542918 | -0.00532178 | 82.67 | -0.0007619453 | -0.0008813023 | -0.001541188 | -0.00534555 | 82.67 | -0.0008200359 | -0.001239557 | -0.001297021 | -0.007255334 | 82.67 | -0.0007637052 | -0.0009450635 | -0.001521833 | -0.005734241 | 82.67 | -0.000789832 | -0.001034338 | -0.001346026 | -0.006255863
83 | -0.0007613974 | -0.0008487819 | -0.001515363 | -0.005181704 | 83 | -0.0007612287 | -0.0008686844 | -0.001526254 | -0.005287804 | 83 | -0.0007603131 | -0.0008720043 | -0.001525321 | -0.005301814 | 83 | -0.0007599543 | -0.0008783076 | -0.001523055 | -0.005338121 | 83 | -0.0007598187 | -0.0008823943 | -0.001521291 | -0.00536226 | 83 | -0.0008135541 | -0.001243063 | -0.001252559 | -0.007285992 | 83 | -0.0007615479 | -0.0009463069 | -0.001501882 | -0.005751396 | 83 | -0.0007864927 | -0.001036745 | -0.001316267 | -0.006278269
83.33 | -0.0007646639 | -0.0008460633 | -0.001543799 | -0.005158177 | 83.33 | -0.0007644514 | -0.0008658739 | -0.001554605 | -0.005263607 | 83.33 | -0.0007635209 | -0.0008691741 | -0.001553392 | -0.005277579 | 83.33 | -0.0007631603 | -0.000875513 | -0.001551016 | -0.00531412 | 83.33 | -0.0007630249 | -0.0008796535 | -0.001549201 | -0.005338577 | 83.33 | -0.0008195349 | -0.001237601 | -0.001301408 | -0.007246088 | 83.33 | -0.0007647878 | -0.000943636 | -0.001529405 | -0.005728533 | 83.33 | -0.0007904209 | -0.001033163 | -0.001346097 | -0.006251232
83.66 | -0.0007630035 | -0.0008477043 | -0.001526059 | -0.005177736 | 83.66 | -0.0007627912 | -0.0008674459 | -0.001536838 | -0.005282675 | 83.66 | -0.0007618848 | -0.0008707311 | -0.001535538 | -0.005296648 | 83.66 | -0.0007615426 | -0.0008771143 | -0.0015331 | -0.005333495 | 83.66 | -0.000761419 | -0.0008813148 | -0.001531275 | -0.005358318 | 83.66 | -0.0008136847 | -0.001242273 | -0.001252944 | -0.007281899 | 83.66 | -0.0007631622 | -0.000945457 | -0.001511401 | -0.005748819 | 83.66 | -0.0007871567 | -0.001035498 | -0.001316609 | -0.0062735
83.99 | -0.0007663283 | -0.0008446616 | -0.001555345 | -0.005152052 | 83.99 | -0.0007660653 | -0.0008643112 | -0.001565947 | -0.005256355 | 83.99 | -0.0007651402 | -0.0008675818 | -0.001564353 | -0.005270319 | 83.99 | -0.0007647915 | -0.0008740029 | -0.001561797 | -0.005307404 | 83.99 | -0.0007646659 | -0.0008782577 | -0.001559914 | -0.005332552 | 83.99 | -0.0008207616 | -0.001237307 | -0.001305721 | -0.007244288 | 83.99 | -0.0007664411 | -0.0009424912 | -0.001539663 | -0.005723934 | 83.99 | -0.0007908799 | -0.001031507 | -0.001346103 | -0.006244599
84.32 | -0.0007636596 | -0.0008459763 | -0.001531737 | -0.005170489 | 84.32 | -0.0007633991 | -0.0008655533 | -0.001542263 | -0.005274321 | 84.32 | -0.0007625016 | -0.000868814 | -0.001540601 | -0.005288318 | 84.32 | -0.0007621741 | -0.0008752793 | -0.001538001 | -0.005325704 | 84.32 | -0.0007620628 | -0.0008795933 | -0.001536112 | -0.005351218 | 84.32 | -0.0008141389 | -0.001242436 | -0.001253755 | -0.007282718 | 84.32 | -0.000763833 | -0.0009439887 | -0.001515773 | -0.005743207 | 84.32 | -0.0007866731 | -0.001033324 | -0.001315629 | -0.006264786
84.65 | -0.0007673313 | -0.0008425474 | -0.001564382 | -0.005143003 | 84.65 | -0.0007670134 | -0.0008620296 | -0.001574611 | -0.005246234 | 84.65 | -0.0007660981 | -0.0008652809 | -0.001572655 | -0.005260253 | 84.65 | -0.0007657624 | -0.0008717853 | -0.00156993 | -0.005297887 | 84.65 | -0.0007656506 | -0.0008761544 | -0.001567989 | -0.00532373 | 84.65 | -0.0008213659 | -0.001237624 | -0.001307918 | -0.007245182 | 84.65 | -0.0007674443 | -0.000940634 | -0.001547206 | -0.005716573 | 84.65 | -0.0007897452 | -0.001028788 | -0.001344401 | -0.006234064
84.98 | -0.0007629844 | -0.0008435899 | -0.001532146 | -0.005161166 | 84.98 | -0.0007626622 | -0.0008629957 | -0.00154213 | -0.005263946 | 84.98 | -0.0007617679 | -0.0008662418 | -0.001540076 | -0.005278018 | 84.98 | -0.0007614515 | -0.0008727907 | -0.001537287 | -0.005315953 | 84.98 | -0.0007613509 | -0.0008772187 | -0.001535318 | -0.00534216 | 84.98 | -0.0008157089 | -0.001244042 | -0.001255993 | -0.007289196 | 84.98 | -0.0007631483 | -0.0009418599 | -0.001514284 | -0.005735719 | 84.98 | -0.0007857859 | -0.001030858 | -0.001312788 | -0.006255465
85.31 | -0.0007663712 | -0.0008395333 | -0.001566085 | -0.005130463 | 85.31 | -0.0007659981 | -0.0008588471 | -0.001575695 | -0.005232712 | 85.31 | -0.0007650917 | -0.0008620896 | -0.001573378 | -0.005246837 | 85.31 | -0.0007647695 | -0.0008686783 | -0.001570481 | -0.00528502 | 85.31 | -0.0007646669 | -0.0008731606 | -0.001568449 | -0.005311551 | 85.31 | -0.0008245608 | -0.001238769 | -0.001316454 | -0.007250022 | 85.31 | -0.0007664765 | -0.0009378808 | -0.001546898 | -0.005705909 | 85.31 | -0.0007901851 | -0.001026494 | -0.001345138 | -0.006225588
85.64 | -0.0007626672 | -0.0008410789 | -0.001536505 | -0.005151368 | 85.64 | -0.0007623035 | -0.0008603181 | -0.001545942 | -0.005253192 | 85.64 | -0.0007614188 | -0.0008635614 | -0.001543536 | -0.005267404 | 85.64 | -0.0007611164 | -0.0008701977 | -0.001540586 | -0.005305892 | 85.64 | -0.0007610194 | -0.00087474 | -0.00153849 | -0.005332785 | 85.64 | -0.0008168127 | -0.001243894 | -0.001261255 | -0.007290605 | 85.64 | -0.000762842 | -0.0009396351 | -0.001516654 | -0.005727975 | 85.64 | -0.0007865805 | -0.001028873 | -0.001315708 | -0.006248811
85.97 | -0.0007674837 | -0.0008370248 | -0.001577246 | -0.005119338 | 85.97 | -0.0007670658 | -0.0008561767 | -0.001586224 | -0.005220719 | 85.97 | -0.0007661668 | -0.0008594225 | -0.001583558 | -0.005235014 | 85.97 | -0.0007658575 | -0.0008661006 | -0.001580506 | -0.005273755 | 85.97 | -0.0007657596 | -0.0008706992 | -0.001578347 | -0.005300981 | 85.97 | -0.0008244964 | -0.001237699 | -0.001319961 | -0.007246484 | 85.97 | -0.0007675927 | -0.0009356901 | -0.001556069 | -0.005697006 | 85.97 | -0.0007912487 | -0.001024166 | -0.001350942 | -0.006216304
86.3 | -0.0007638635 | -0.0008386869 | -0.001546434 | -0.005141103 | 86.3 | -0.000763442 | -0.0008577687 | -0.001555153 | -0.005242093 | 86.3 | -0.0007625652 | -0.0008610219 | -0.001552407 | -0.005256504 | 86.3 | -0.0007622724 | -0.0008677485 | -0.001549317 | -0.005295541 | 86.3 | -0.0007621899 | -0.0008724083 | -0.001547173 | -0.005323138 | 86.3 | -0.0008159884 | -0.001242324 | -0.001266045 | -0.007284537 | 86.3 | -0.0007640349 | -0.0009375839 | -0.001524556 | -0.005720106 | 86.3 | -0.0007882505 | -0.001026548 | -0.001329117 | -0.006239449
86.63 | -0.0007689539 | -0.0008343967 | -0.001588948 | -0.005108039 | 86.63 | -0.0007684757 | -0.000853394 | -0.001597098 | -0.00520867 | 86.63 | -0.0007675838 | -0.0008566549 | -0.001594099 | -0.00522319 | 86.63 | -0.0007672827 | -0.0008634245 | -0.001590902 | -0.005262484 | 86.63 | -0.0007671988 | -0.0008681418 | -0.001588701 | -0.005290414 | 86.63 | -0.0008253696 | -0.001235709 | -0.00133467 | -0.007239514 | 86.63 | -0.0007690429 | -0.0009334343 | -0.001565592 | -0.005688284 | 86.63 | -0.0007939105 | -0.001021637 | -0.001370037 | -0.006207081
86.96 | -0.0007648026 | -0.0008360467 | -0.001554008 | -0.005130198 | 86.96 | -0.0007643166 | -0.0008549788 | -0.001561822 | -0.005230511 | 86.96 | -0.0007634455 | -0.0008582536 | -0.001558752 | -0.005245174 | 86.96 | -0.0007631566 | -0.0008650751 | -0.001555539 | -0.005284749 | 86.96 | -0.0007630798 | -0.0008698554 | -0.001553319 | -0.005313039 | 86.96 | -0.0008163119 | -0.001241012 | -0.001270478 | -0.007280923 | 86.96 | -0.0007649244 | -0.000935327 | -0.001529805 | -0.005711901 | 86.96 | -0.0007894328 | -0.001023568 | -0.001338026 | -0.006228827
87.29 | -0.0007700525 | -0.0008315473 | -0.001597701 | -0.005095647 | 87.29 | -0.000769517 | -0.0008503999 | -0.001604855 | -0.005195685 | 87.29 | -0.0007686306 | -0.0008536876 | -0.00160154 | -0.005210487 | 87.29 | -0.0007683367 | -0.0008605489 | -0.001598202 | -0.005250324 | 87.29 | -0.0007682582 | -0.0008653858 | -0.00159592 | -0.005278944 | 87.29 | -0.0008267156 | -0.001234676 | -0.001341742 | -0.00723682 | 87.29 | -0.0007700883 | -0.0009309793 | -0.00157179 | -0.005678707 | 87.29 | -0.0007934027 | -0.00101798 | -0.001369604 | -0.006193529
87.62 | -0.0007658122 | -0.0008333006 | -0.001562126 | -0.00511813 | 87.62 | -0.0007652721 | -0.000852095 | -0.001568919 | -0.00521793 | 87.62 | -0.0007644091 | -0.0008554025 | -0.001565552 | -0.005232903 | 87.62 | -0.0007641267 | -0.000862315 | -0.001562214 | -0.005273014 | 87.62 | -0.0007640538 | -0.0008672169 | -0.001559932 | -0.00530199 | 87.62 | -0.0008171555 | -0.001240158 | -0.001274718 | -0.007279492 | 87.62 | -0.0007658999 | -0.0009330032 | -0.001535473 | -0.005702861 | 87.62 | -0.0007879442 | -0.001019758 | -0.001335104 | -0.006214638
87.95 | -0.0007709295 | -0.000828251 | -0.001608011 | -0.005080577 | 87.95 | -0.0007703543 | -0.0008469759 | -0.001614058 | -0.005180232 | 87.95 | -0.0007694785 | -0.0008503027 | -0.001610465 | -0.005195369 | 87.95 | -0.0007691945 | -0.0008572563 | -0.001606996 | -0.005235751 | 87.95 | -0.000769124 | -0.0008622158 | -0.001604636 | -0.00526507 | 87.95 | -0.0008283406 | -0.001233357 | -0.001351798 | -0.007232962 | 87.95 | -0.0007709453 | -0.0009281157 | -0.00157935 | -0.00566688 | 87.95 | -0.0007921994 | -0.001013935 | -0.001370705 | -0.006178366
88.28 | -0.0007652257 | -0.0008294257 | -0.001567273 | -0.005100938 | 88.28 | -0.0007646532 | -0.0008480991 | -0.001572878 | -0.005200447 | 88.28 | -0.0007638033 | -0.0008514519 | -0.00156926 | -0.005215779 | 88.28 | -0.0007635314 | -0.000858457 | -0.001565806 | -0.00525642 | 88.28 | -0.0007634682 | -0.0008634821 | -0.001563443 | -0.005286095 | 88.28 | -0.0008185886 | -0.001238789 | -0.001283331 | -0.007275721 | 88.28 | -0.0007653176 | -0.0009295628 | -0.001537803 | -0.00568906 | 88.28 | -0.0007866896 | -0.001015832 | -0.001336431 | -0.006199657
88.61 | -0.0007702429 | -0.0008236211 | -0.001616653 | -0.005059265 | 88.61 | -0.0007696424 | -0.0008422313 | -0.001621436 | -0.005158739 | 88.61 | -0.000768785 | -0.0008456081 | -0.001617622 | -0.005174266 | 88.61 | -0.0007685174 | -0.0008526522 | -0.001614028 | -0.005215183 | 88.61 | -0.0007684593 | -0.0008577371 | -0.001611592 | -0.005245206 | 88.61 | -0.0008300844 | -0.001230982 | -0.001364526 | -0.007224788 | 88.61 | -0.0007702819 | -0.0009239341 | -0.001584806 | -0.005649217 | 88.61 | -0.0007924796 | -0.00101064 | -0.001378408 | -0.00616511
88.94 | -0.0007645767 | -0.0008249241 | -0.001575626 | -0.005080241 | 88.94 | -0.0007639813 | -0.0008434922 | -0.001579926 | -0.005179666 | 88.94 | -0.0007631494 | -0.0008469001 | -0.001576097 | -0.005195408 | 88.94 | -0.0007628947 | -0.0008539956 | -0.001572524 | -0.00523658 | 88.94 | -0.0007628419 | -0.0008591493 | -0.001570098 | -0.005266951 | 88.94 | -0.0008180967 | -0.001235943 | -0.001283414 | -0.007266202 | 88.94 | -0.0007647165 | -0.0009255448 | -0.001543137 | -0.005672215 | 88.94 | -0.0007885493 | -0.0010136 | -0.001348057 | -0.00619047
89.27 | -0.0007706516 | -0.0008189998 | -0.001630373 | -0.005036957 | 89.27 | -0.0007700228 | -0.0008375225 | -0.001633803 | -0.005136465 | 89.27 | -0.0007691788 | -0.0008409609 | -0.001629781 | -0.005152422 | 89.27 | -0.0007689243 | -0.0008480969 | -0.001626075 | -0.005193864 | 89.27 | -0.0007688735 | -0.000853312 | -0.001623562 | -0.00522459 | 89.27 | -0.0008281168 | -0.001226557 | -0.001359824 | -0.007208357 | 89.27 | -0.0007707333 | -0.0009198417 | -0.001595339 | -0.005631062 | 89.27 | -0.0007949413 | -0.001008533 | -0.001390704 | -0.006156594
89.6 | -0.0007652652 | -0.0008202848 | -0.001589887 | -0.005057758 | 89.6 | -0.0007646412 | -0.0008387758 | -0.001592779 | -0.005157326 | 89.6 | -0.0007638215 | -0.0008422507 | -0.001588745 | -0.00517352 | 89.6 | -0.0007635776 | -0.0008494349 | -0.001585051 | -0.005215206 | 89.6 | -0.0007635308 | -0.0008547185 | -0.001582541 | -0.005246278 | 89.6 | -0.0008149896 | -0.001231049 | -0.001279695 | -0.007247989 | 89.6 | -0.0007654505 | -0.0009214609 | -0.001554179 | -0.005654101 | 89.6 | -0.0007900128 | -0.001010927 | -0.001356072 | -0.006180296
89.93 | -0.0007713363 | -0.0008140991 | -0.001645275 | -0.005012703 | 89.93 | -0.0007706848 | -0.0008325643 | -0.001647248 | -0.005112484 | 89.93 | -0.0007698524 | -0.0008360768 | -0.001643053 | -0.005128911 | 89.93 | -0.0007696076 | -0.0008433047 | -0.001639236 | -0.005170859 | 89.93 | -0.0007695616 | -0.0008486524 | -0.001636643 | -0.005202282 | 89.93 | -0.0008283996 | -0.001222383 | -0.001375608 | -0.007192156 | 89.93 | -0.0007714626 | -0.0009155466 | -0.001606839 | -0.005611471 | 89.93 | -0.0007954308 | -0.001005142 | -0.00139733 | -0.006143548
90.26 | -0.0007658096 | -0.0008152108 | -0.001605138 | -0.005031941 | 90.26 | -0.0007651734 | -0.0008336657 | -0.001606523 | -0.005131941 | 90.26 | -0.0007643712 | -0.0008372194 | -0.001602336 | -0.005148629 | 90.26 | -0.0007641414 | -0.0008444973 | -0.001598541 | -0.00519082 | 90.26 | -0.0007641033 | -0.000849914 | -0.001595957 | -0.005222589 | 90.26 | -0.0008159695 | -0.001228209 | -0.001295246 | -0.007238149 | 90.26 | -0.0007660571 | -0.0009170379 | -0.001566027 | -0.005633204 | 90.26 | -0.0007898736 | -0.001007458 | -0.001360901 | -0.006166657
90.59 | -0.0007717723 | -0.0008085912 | -0.001662053 | -0.004984742 | 90.59 | -0.0007711026 | -0.0008270453 | -0.001662535 | -0.005085033 | 90.59 | -0.0007702873 | -0.0008306419 | -0.001658207 | -0.00510197 | 90.59 | -0.0007700528 | -0.0008379652 | -0.001654281 | -0.005144412 | 90.59 | -0.0007700151 | -0.0008434462 | -0.00165161 | -0.005176527 | 90.59 | -0.0008305742 | -0.001219302 | -0.001394057 | -0.007181319 | 90.59 | -0.0007719431 | -0.0009107431 | -0.00162 | -0.005588712 | 90.59 | -0.0007960816 | -0.001001068 | -0.001409787 | -0.006126567
90.92 | -0.0007658458 | -0.0008091288 | -0.001622595 | -0.005000727 | 90.92 | -0.000765204 | -0.0008275729 | -0.001622409 | -0.005101391 | 90.92 | -0.0007644141 | -0.0008312146 | -0.001618089 | -0.005118606 | 90.92 | -0.0007641912 | -0.0008385835 | -0.001614157 | -0.00516129 | 90.92 | -0.0007641616 | -0.0008441279 | -0.00161148 | -0.005193738 | 90.92 | -0.0008178814 | -0.001225336 | -0.001307987 | -0.00722946 | 90.92 | -0.0007661577 | -0.0009116758 | -0.001579664 | -0.005607497 | 90.92 | -0.0007903233 | -0.001002953 | -0.001375169 | -0.006147895
91.25 | -0.0007715844 | -0.0008019697 | -0.001681561 | -0.004950713 | 91.25 | -0.0007709464 | -0.0008204048 | -0.001680531 | -0.00505173 | 91.25 | -0.0007701435 | -0.0008240953 | -0.00167609 | -0.005069209 | 91.25 | -0.0007699142 | -0.0008315122 | -0.001672045 | -0.005112119 | 91.25 | -0.0007698822 | -0.00083712 | -0.001669275 | -0.005144894 | 91.25 | -0.0008329169 | -0.001216084 | -0.001411919 | -0.007169909 | 91.25 | -0.0007718648 | -0.0009048621 | -0.001635456 | -0.00556047 | 91.25 | -0.0007966525 | -0.0009957945 | -0.00142813 | -0.00610368
91.58 | -0.0007649976 | -0.0008018348 | -0.001641645 | -0.004963048 | 91.58 | -0.000764387 | -0.0008202892 | -0.001639838 | -0.005064632 | 91.58 | -0.0007636122 | -0.0008240285 | -0.001635415 | -0.005082406 | 91.58 | -0.0007634051 | -0.000831488 | -0.001631341 | -0.005125586 | 91.58 | -0.0007633873 | -0.0008371542 | -0.001628541 | -0.005158718 | 91.58 | -0.0008203359 | -0.001222711 | -0.001328129 | -0.00722041 | 91.58 | -0.0007654267 | -0.0009051872 | -0.001594526 | -0.005576047 | 91.58 | -0.0007905312 | -0.0009975178 | -0.001393234 | -0.006123962
91.91 | -0.0007703162 | -0.000794001 | -0.001701928 | -0.004909727 | 91.91 | -0.0007696925 | -0.0008124822 | -0.001699306 | -0.005011761 | 91.91 | -0.0007689109 | -0.0008162695 | -0.001694806 | -0.0050298 | 91.91 | -0.0007687118 | -0.0008237659 | -0.001690685 | -0.005073152 | 91.91 | -0.0007686987 | -0.0008294848 | -0.001687824 | -0.005106561 | 91.91 | -0.000837506 | -0.001213188 | -0.001449361 | -0.007157195 | 91.91 | -0.0007706674 | -0.0008977742 | -0.0016517 | -0.005525753 | 91.91 | -0.0007971082 | -0.000990066 | -0.001448022 | -0.006077314
92.24 | -0.0007639761 | -0.0007936222 | -0.001666941 | -0.004918946 | 92.24 | -0.0007634328 | -0.0008121156 | -0.00166351 | -0.005021673 | 92.24 | -0.0007626904 | -0.0008159505 | -0.001659027 | -0.005040025 | 92.24 | -0.0007625305 | -0.0008234791 | -0.001654868 | -0.005083642 | 92.24 | -0.0007625314 | -0.0008292559 | -0.00165194 | -0.005117416 | 92.24 | -0.0008234321 | -0.001219531 | -0.001362348 | -0.007206348 | 92.24 | -0.0007646415 | -0.0008978332 | -0.001615252 | -0.00553889 | 92.24 | -0.0007904138 | -0.0009913016 | -0.001413616 | -0.006094588
92.57 | -0.0007702407 | -0.0007855773 | -0.001733448 | -0.004864161 | 92.57 | -0.0007696833 | -0.000804122 | -0.001728941 | -0.004967554 | 92.57 | -0.0007689298 | -0.0008080133 | -0.001724387 | -0.004986194 | 92.57 | -0.0007687493 | -0.0008155894 | -0.001720084 | -0.005029985 | 92.57 | -0.0007687427 | -0.0008214216 | -0.001717072 | -0.005064024 | 92.57 | -0.000838066 | -0.001208357 | -0.001475445 | -0.007135047 | 92.57 | -0.0007706492 | -0.0008904014 | -0.001679472 | -0.005486832 | 92.57 | -0.0007961956 | -0.0009835684 | -0.001470541 | -0.006043543
92.9 | -0.0007641201 | -0.0007848552 | -0.001704661 | -0.004869344 | 92.9 | -0.0007635924 | -0.0008034899 | -0.001699505 | -0.004973501 | 92.9 | -0.0007628636 | -0.0008074378 | -0.001694927 | -0.004992473 | 92.9 | -0.000762707 | -0.0008150643 | -0.001690622 | -0.005036521 | 92.9 | -0.000762728 | -0.0008209463 | -0.001687582 | -0.005070899 | 92.9 | -0.0008209668 | -0.001213326 | -0.001377981 | -0.007179102 | 92.9 | -0.0007648542 | -0.000890214 | -0.001649265 | -0.005496238 | 92.9 | -0.0007894142 | -0.0009846737 | -0.001441763 | -0.006058256
93.23 | -0.0007701091 | -0.000776257 | -0.001773972 | -0.004810947 | 93.23 | -0.0007695376 | -0.0007949674 | -0.00176757 | -0.004915938 | 93.23 | -0.0007687954 | -0.0007989757 | -0.00176291 | -0.004935216 | 93.23 | -0.0007686207 | -0.000806647 | -0.001758372 | -0.004979478 | 93.23 | -0.0007686336 | -0.0008125836 | -0.001755182 | -0.005014144 | 93.23 | -0.0008357146 | -0.001201289 | -0.001500686 | -0.007101886 | 93.23 | -0.0007706786 | -0.0008821981 | -0.001714878 | -0.005441636 | 93.23 | -0.0007957243 | -0.0009762412 | -0.001509067 | -0.006002823
93.56 | -0.0007632616 | -0.000775088 | -0.001748225 | -0.004810095 | 93.56 | -0.0007627179 | -0.0007939232 | -0.001741185 | -0.004915964 | 93.56 | -0.0007619963 | -0.0007979945 | -0.001736508 | -0.004935581 | 93.56 | -0.0007618399 | -0.0008057203 | -0.001731929 | -0.004980088 | 93.56 | -0.0007618666 | -0.0008117178 | -0.00172867 | -0.005015093 | 93.56 | -0.0008188254 | -0.001206775 | -0.001406949 | -0.007146063 | 93.56 | -0.0007641589 | -0.0008816884 | -0.001687433 | -0.005445216 | 93.56 | -0.0007874755 | -0.0009763798 | -0.001481404 | -0.006010049
93.89 | -0.0007687481 | -0.0007661327 | -0.001823908 | -0.00474614 | 93.89 | -0.0007681583 | -0.0007850781 | -0.001815538 | -0.00485299 | 93.89 | -0.0007674238 | -0.0007892125 | -0.001810771 | -0.004872928 | 93.89 | -0.0007672532 | -0.0007969851 | -0.001805915 | -0.004917661 | 93.89 | -0.0007672769 | -0.0008030343 | -0.001802427 | -0.004952978 | 93.89 | -0.0008348773 | -0.001194798 | -0.001543532 | -0.007064278 | 93.89 | -0.0007696061 | -0.0008733462 | -0.001757972 | -0.005386215 | 93.89 | -0.0007918439 | -0.0009667006 | -0.001545927 | -0.005946737
94.22 | -0.0007610876 | -0.0007644548 | -0.001805308 | -0.004738143 | 94.22 | -0.0007605432 | -0.0007835438 | -0.001796147 | -0.004846092 | 94.22 | -0.0007598282 | -0.0007877423 | -0.001791345 | -0.004866398 | 94.22 | -0.0007596784 | -0.0007955686 | -0.001786382 | -0.004911416 | 94.22 | -0.0007597179 | -0.000801678 | -0.001782781 | -0.004947104 | 94.22 | -0.0008169111 | -0.00120032 | -0.001459935 | -0.007104338 | 94.22 | -0.000762077 | -0.0008725076 | -0.001737239 | -0.005382883 | 94.22 | -0.0007820199 | -0.0009663778 | -0.001524174 | -0.00594589
94.55 | -0.0007648357 | -0.0007546787 | -0.001888441 | -0.004663965 | 94.55 | -0.0007641757 | -0.0007739655 | -0.001878643 | -0.004772551 | 94.55 | -0.0007634515 | -0.0007782305 | -0.001873782 | -0.004793176 | 94.55 | -0.0007632622 | -0.0007861237 | -0.001868747 | -0.00483827 | 94.55 | -0.0007632863 | -0.0007922987 | -0.001865052 | -0.004874176 | 94.55 | -0.0008340981 | -0.001188211 | -0.001614961 | -0.007017794 | 94.55 | -0.0007656576 | -0.0008635954 | -0.001816235 | -0.005313589 | 94.55 | -0.0007858224 | -0.0009565295 | -0.001595689 | -0.005878251
94.88 | -0.0007548103 | -0.0007519395 | -0.001876632 | -0.004644845 | 94.88 | -0.0007542492 | -0.0007713321 | -0.001865776 | -0.004754817 | 94.88 | -0.0007535479 | -0.0007756554 | -0.001860916 | -0.004775802 | 94.88 | -0.0007533866 | -0.000783588 | -0.001855775 | -0.004821177 | 94.88 | -0.0007534148 | -0.0007898286 | -0.00185207 | -0.004857384 | 94.88 | -0.0008121551 | -0.001193858 | -0.001529402 | -0.007049229 | 94.88 | -0.0007555762 | -0.0008617616 | -0.001802255 | -0.005299424 | 94.88 | -0.0007743816 | -0.0009566637 | -0.001584168 | -0.005871317
95.21 | -0.0007559839 | -0.0007413168 | -0.001970042 | -0.004559651 | 95.21 | -0.0007554653 | -0.0007608141 | -0.001957527 | -0.004670894 | 95.21 | -0.0007547959 | -0.0007651767 | -0.001952513 | -0.004692252 | 95.21 | -0.0007546705 | -0.0007731287 | -0.001946923 | -0.004737936 | 95.21 | -0.0007547474 | -0.000779397 | -0.001942883 | -0.00477453 | 95.21 | -0.0008245209 | -0.001179803 | -0.001681131 | -0.006946124 | 95.21 | -0.0007569302 | -0.0008519532 | -0.00189158 | -0.005219447 | 95.21 | -0.00077702 | -0.0009478918 | -0.001671922 | -0.005798473
95.54 | -0.0007442945 | -0.0007374714 | -0.001968341 | -0.004530725 | 95.54 | -0.0007438268 | -0.0007571491 | -0.001955051 | -0.004643458 | 95.54 | -0.000743178 | -0.0007615807 | -0.001950044 | -0.004665205 | 95.54 | -0.0007430733 | -0.0007695633 | -0.001944167 | -0.004711195 | 95.54 | -0.0007431639 | -0.0007758819 | -0.001939904 | -0.004748149 | 95.54 | -0.000797139 | -0.00118424 | -0.001584484 | -0.006970041 | 95.54 | -0.0007456388 | -0.0008487117 | -0.001883211 | -0.005198664 | 95.54 | -0.0007643822 | -0.000948236 | -0.001666625 | -0.005789188
95.87 | -0.000743323 | -0.0007252918 | -0.002068581 | -0.004438243 | 95.87 | -0.0007430068 | -0.0007450555 | -0.002053986 | -0.00455223 | 95.87 | -0.0007423765 | -0.0007495414 | -0.002048966 | -0.004574251 | 95.87 | -0.0007423085 | -0.0007575601 | -0.002042908 | -0.004620422 | 95.87 | -0.0007424356 | -0.0007639293 | -0.002038539 | -0.00465762 | 95.87 | -0.0008049535 | -0.001169351 | -0.001743316 | -0.006855847 | 95.87 | -0.000745012 | -0.0008375348 | -0.001980923 | -0.005111247 | 95.87 | -0.000763887 | -0.0009388755 | -0.001749773 | -0.005716096
96.2 | -0.000726197 | -0.000721253 | -0.002065825 | -0.004401063 | 96.2 | -0.0007261813 | -0.0007410106 | -0.002049983 | -0.004516796 | 96.2 | -0.0007256553 | -0.0007455008 | -0.002044885 | -0.004539305 | 96.2 | -0.0007257061 | -0.0007534853 | -0.002038505 | -0.004585888 | 96.2 | -0.0007259232 | -0.0007598631 | -0.002033915 | -0.004623531 | 96.2 | -0.0007741032 | -0.001174072 | -0.001654135 | -0.00687524 | 96.2 | -0.0007288705 | -0.0008339937 | -0.00197304 | -0.005081816 | 96.2 | -0.0007468119 | -0.0009385062 | -0.001739656 | -0.005702557
96.53 | -0.0007202225 | -0.0007094663 | -0.002169492 | -0.004297782 | 96.53 | -0.0007203252 | -0.0007294227 | -0.002152946 | -0.004414759 | 96.53 | -0.0007198402 | -0.0007339544 | -0.002147881 | -0.004437548 | 96.53 | -0.0007199585 | -0.0007419563 | -0.002141331 | -0.004484317 | 96.53 | -0.0007202563 | -0.0007483508 | -0.002136613 | -0.004522224 | 96.53 | -0.0007797215 | -0.001161458 | -0.001825192 | -0.006764006 | 96.53 | -0.0007240533 | -0.0008226698 | -0.002073766 | -0.004984829 | 96.53 | -0.000740454 | -0.0009296609 | -0.001819781 | -0.005623312
96.86 | -0.0006934513 | -0.0007074031 | -0.002182528 | -0.004244951 | 96.86 | -0.0006936183 | -0.0007276146 | -0.00216494 | -0.004363549 | 96.86 | -0.0006931977 | -0.0007321864 | -0.002159853 | -0.004386739 | 96.86 | -0.0006933595 | -0.0007402375 | -0.002153067 | -0.004433833 | 96.86 | -0.0006937062 | -0.0007466891 | -0.002148205 | -0.004472087 | 96.86 | -0.0007437439 | -0.00117038 | -0.001754465 | -0.006786537 | 96.86 | -0.0006979408 | -0.0008216976 | -0.00208369 | -0.004939375 | 96.86 | -0.0007161167 | -0.0009324132 | -0.001825041 | -0.005601882
97.19 | -0.0006784645 | -0.0006970124 | -0.002314972 | -0.004122085 | 97.19 | -0.0006785935 | -0.0007175956 | -0.002296805 | -0.004241597 | 97.19 | -0.00067823 | -0.0007222163 | -0.002291751 | -0.004265006 | 97.19 | -0.0006784232 | -0.0007303278 | -0.002284655 | -0.004312292 | 97.19 | -0.000678823 | -0.0007368376 | -0.002279559 | -0.004350767 | 97.19 | -0.0007440165 | -0.001161539 | -0.001951729 | -0.006668676 | 97.19 | -0.0006834505 | -0.0008127599 | -0.002211757 | -0.004822681 | 97.19 | -0.0007026208 | -0.0009268605 | -0.001933566 | -0.005508843
97.52 | -0.0006495794 | -0.0006954635 | -0.002355583 | -0.004055628 | 97.52 | -0.0006495453 | -0.0007164129 | -0.002336864 | -0.004176284 | 97.52 | -0.0006492134 | -0.0007210714 | -0.00233195 | -0.004199892 | 97.52 | -0.000649309 | -0.0007293044 | -0.002324992 | -0.004247084 | 97.52 | -0.0006496381 | -0.000735942 | -0.002320089 | -0.004285555 | 97.52 | -0.0007026353 | -0.001175521 | -0.001927739 | -0.006684547 | 97.52 | -0.0006531804 | -0.0008135986 | -0.0022525 | -0.004760252 | 97.52 | -0.0006739325 | -0.0009330744 | -0.001992066 | -0.005474266
97.85 | -0.0006300284 | -0.0006830713 | -0.002527834 | -0.00391681 | 97.85 | -0.0006297534 | -0.0007044098 | -0.002508853 | -0.004038342 | 97.85 | -0.0006294819 | -0.0007090637 | -0.002503967 | -0.004062158 | 97.85 | -0.0006294982 | -0.0007173803 | -0.002496928 | -0.004109379 | 97.85 | -0.0006297834 | -0.0007240873 | -0.002491987 | -0.00414785 | 97.85 | -0.0006916851 | -0.001172877 | -0.00219698 | -0.006553022 | 97.85 | -0.0006317921 | -0.0008038143 | -0.002425898 | -0.004623184 | 97.85 | -0.0006496949 | -0.0009326391 | -0.002165465 | -0.005369901
98.18 | -0.0005791787 | -0.000680772 | -0.002549894 | -0.003867896 | 98.18 | -0.0005783801 | -0.0007026918 | -0.002532349 | -0.00398948 | 98.18 | -0.0005780942 | -0.0007073416 | -0.002527581 | -0.004013341 | 98.18 | -0.0005778804 | -0.0007158396 | -0.002521075 | -0.004060223 | 98.18 | -0.0005779607 | -0.0007227122 | -0.00251673 | -0.00409826 | 98.18 | -0.0006143922 | -0.001193807 | -0.002145123 | -0.006564602 | 98.18 | -0.0005775512 | -0.0008051476 | -0.002454536 | -0.00457621 | 98.18 | -0.0005810231 | -0.0009481513 | -0.002181258 | -0.005341286
98.51 | -0.0005056327 | -0.0006666864 | -0.002467646 | -0.003798726 | 98.51 | -0.000503724 | -0.0006897871 | -0.002452655 | -0.00391894 | 98.51 | -0.0005032958 | -0.000694432 | -0.002448091 | -0.003942384 | 98.51 | -0.0005027629 | -0.000703194 | -0.002442464 | -0.003988536 | 98.51 | -0.0005025824 | -0.0007102728 | -0.002439021 | -0.004025766 | 98.51 | -0.0005326151 | -0.001190844 | -0.002109188 | -0.006448385 | 98.51 | -0.0004991237 | -0.0007968265 | -0.002390082 | -0.004496195 | 98.51 | -0.0004812247 | -0.0009522194 | -0.002009515 | -0.005281732
98.84 | -0.0003938814 | -0.000654638 | -0.001958274 | -0.003813024 | 98.84 | -0.000391225 | -0.0006782242 | -0.001941724 | -0.003935959 | 98.84 | -0.0003906081 | -0.0006828343 | -0.001937015 | -0.003959232 | 98.84 | -0.0003897257 | -0.000691768 | -0.001931239 | -0.004005495 | 98.84 | -0.0003892578 | -0.000698953 | -0.0019278 | -0.004042555 | 98.84 | -0.0003732219 | -0.001180422 | -0.00142305 | -0.006483594 | 98.84 | -0.0003821233 | -0.0007890345 | -0.00188348 | -0.004512641 | 98.84 | -0.0003443202 | -0.0009498542 | -0.001445701 | -0.005302066
99.17 | -0.0003321169 | -0.0006346704 | -0.00155774 | -0.003823148 | 99.17 | -0.0003295439 | -0.0006580495 | -0.001541499 | -0.003950568 | 99.17 | -0.0003290283 | -0.0006626057 | -0.001537704 | -0.003974424 | 99.17 | -0.000328131 | -0.0006714511 | -0.001531693 | -0.004022128 | 99.17 | -0.0003275504 | -0.0006785468 | -0.00152722 | -0.004060454 | 99.17 | -0.0002821605 | -0.001104737 | -0.0009241561 | -0.006448025 | 99.17 | -0.0003209401 | -0.0007647276 | -0.001462628 | -0.004568256 | 99.17 | -0.0002819395 | -0.000919348 | -0.001057735 | -0.005393117
99.5 | -0.0003325883 | -0.0005840426 | -0.001335142 | -0.004291365 | 99.5 | -0.0003305505 | -0.0006070548 | -0.001309859 | -0.004442303 | 99.5 | -0.0003302228 | -0.0006118293 | -0.0013071 | -0.004468495 | 99.5 | -0.0003294964 | -0.000620345 | -0.00129727 | -0.004525038 | 99.5 | -0.0003288656 | -0.0006269704 | -0.001288101 | -0.00457096 | 99.5 | -0.0002698234 | -0.001017891 | -0.0004870993 | -0.007117184 | 99.5 | -0.0003227557 | -0.0007070539 | -0.001167495 | -0.005171715 | 99.5 | -0.0003005962 | -0.0008245567 | -0.0008073621 | -0.005896798
99.83 | -0.0004565889 | -0.0004938938 | -0.00129978 | -0.005359592 | 99.83 | -0.0004527974059 | -0.0005199045 | -0.001263834 | -0.005529588 | 99.83 | -0.0004524288 | -0.000525494 | -0.001263088 | -0.005557213 | 99.83 | -0.0004509771 | -0.0005350913 | -0.001249222 | -0.0056201 | 99.83 | -0.0004496068 | -0.0005424229 | -0.001235705 | -0.00567087 | 99.83 | -0.0003748498 | -0.001074594 | -0.0003436052 | -0.008452645 | 99.83 | -0.0004330614 | -0.0006330262 | -0.00104798 | -0.006342073 | 99.83 | -0.0003591556 | -0.000780699 | -0.0004443333 | -0.006890176

## 参考-曲率試験片との比較
L_20_1pass |  |  |  |  | 100_100_std_1pass_ver2 |  |  |  |  | L_200_2mm
x | 固有縦収縮(δx*) | 固有横収縮(δy*) | 固有角変形(θx*) | 固有角変形(θy*) | x | 固有縦収縮(δx*) | 固有横収縮(δy*) | 固有角変形(θx*) | 固有角変形(θy*) | x | 固有縦収縮(δx*) | 固有横収縮(δy*) | 固有角変形(θx*) | 固有角変形(θy*) | 0°_1pass_ver1 |  |  |  |  | 90°_1pass_ver1
0.17 | -0.0002050674 | -0.0003864438 | -0.001224014 | -0.002225497 | 0.17 | -0.0002211921 | -0.0004582183 | -0.001234684 | -0.002528757 | 0.17 | -0.000223356 | -0.0004517525 | -0.001244568 | -0.002498328 | x | 固有縦収縮(δx*) | 固有横収縮(δy*) | 固有角変形(θx*) | 固有角変形(θy*) | x | 固有縦収縮(δx*) | 固有横収縮(δy*) | 固有角変形(θx*) | 固有角変形(θy*) | x'
0.5 | -0.0003745532 | -0.0005072173 | -0.002087102 | -0.002749454 | 0.5 | -0.0004084636 | -0.0005672726 | -0.002089568 | -0.002941689 | 0.5 | -0.0004095704 | -0.0005637173 | -0.002096568 | -0.002926931 | 0.17 | -0.0002221441 | -0.0004517003 | -0.001227803 | -0.002522228 | -49.84 | -0.0004769455 | -0.0005086855 | -0.00269222 | -0.002689404 | 0.16
0.83 | -0.0005309439 | -0.0006541529 | -0.002570482 | -0.003409254 | 0.83 | -0.0005680466 | -0.0007281804 | -0.0025406 | -0.003677546 | 0.83 | -0.000567688 | -0.0007262506 | -0.002539397 | -0.003675098 | 0.5 | -0.0004076314 | -0.000560916 | -0.002084794 | -0.002912245 | -49.51 | -0.0005877725 | -0.0005631141 | -0.003189696 | -0.002904423 | 0.49
1.16 | -0.0006223579 | -0.000733844 | -0.002808565 | -0.003735291 | 1.16 | -0.0006363603 | -0.0008185453 | -0.002666602 | -0.004081532 | 1.16 | -0.0006359021 | -0.0008174839 | -0.002661633 | -0.004087378 | 0.83 | -0.0005682054 | -0.0007189456 | -0.002543539 | -0.003636901 | -49.19 | -0.0006788096 | -0.000694269 | -0.003312887 | -0.003531483 | 0.81
1.49 | -0.0006282773 | -0.0007889149 | -0.0026747 | -0.004015889 | 1.49 | -0.000632672 | -0.0008783247 | -0.002494348 | -0.004409149 | 1.49 | -0.0006323718 | -0.0008786589 | -0.002489627 | -0.004421838 | 1.16 | -0.0006365165 | -0.0008065054 | -0.002664093 | -0.004037675 | -48.87 | -0.0007089999 | -0.000769159 | -0.003262958 | -0.00390562 | 1.13
1.82 | -0.0006403896 | -0.0008173614 | -0.00262778 | -0.004188816 | 1.82 | -0.0006405646 | -0.0009093213 | -0.002401371 | -0.004606241 | 1.82 | -0.0006406684 | -0.0009108586 | -0.002399905 | -0.00462359 | 1.49 | -0.0006329642 | -0.0008640168 | -0.002485715 | -0.004364102 | -48.54 | -0.0006969607 | -0.0008267053 | -0.003047854 | -0.004219403 | 1.46
2.15 | -0.0006416923 | -0.0008448965 | -0.002498181 | -0.00437167 | 2.15 | -0.0006508952 | -0.0009346722 | -0.002288994 | -0.004795306 | 2.15 | -0.0006513071 | -0.0009373453 | -0.002289083 | -0.004818411 | 1.82 | -0.0006408967 | -0.0008936854 | -0.002389804 | -0.004558578 | -48.22 | -0.0007040034 | -0.0008602851 | -0.002922607 | -0.004427166 | 1.78
2.48 | -0.0006605529 | -0.0008577033 | -0.002481043 | -0.004469631 | 2.48 | -0.0006742793 | -0.0009457538 | -0.002245691 | -0.00490906 | 2.48 | -0.0006750265 | -0.0009493677 | -0.002247189 | -0.004937099 | 2.15 | -0.0006507817 | -0.0009175146 | -0.002273432 | -0.004746024 | -47.9 | -0.0007222136 | -0.0008858165 | -0.002852899 | -0.004613951 | 2.1
2.81 | -0.0006646972 | -0.0008733639 | -0.002343033 | -0.004603247 | 2.81 | -0.0006841468 | -0.0009598713 | -0.002134957 | -0.005046726 | 2.81 | -0.0006849514 | -0.0009645643 | -0.002137384 | -0.005079824 | 2.48 | -0.0006753905 | -0.0009272127 | -0.002230331 | -0.004860629 | -47.57 | -0.0007429044 | -0.0008997364 | -0.002802296 | -0.004742437 | 2.43
3.14 | -0.0006806078 | -0.0008777329 | -0.002320245 | -0.004664639 | 3.14 | -0.0006991108 | -0.0009656792 | -0.002081808 | -0.00512947 | 3.14 | -0.0006999773 | -0.0009713283 | -0.002085112 | -0.005167037 | 2.81 | -0.0006871399 | -0.0009399233 | -0.002122679 | -0.004998925 | -47.25 | -0.0007562879 | -0.0009115539 | -0.002741169 | -0.004860887 | 2.75
3.47 | -0.0006806329 | -0.000887272 | -0.002190716 | -0.004767457 | 3.47 | -0.0007021846 | -0.0009766473 | -0.001990956 | -0.005233176 | 3.47 | -0.0007031044 | -0.0009832383 | -0.00199506 | -0.005275192 | 3.14 | -0.0007025303 | -0.0009448684 | -0.002069743 | -0.005081289 | -46.92 | -0.0007648108 | -0.0009182909 | -0.00266498 | -0.004949822 | 3.08
3.8 | -0.0006940433 | -0.0008875772 | -0.002183684 | -0.004804385 | 3.8 | -0.0007132042 | -0.0009808009 | -0.001957144 | -0.005294828 | 3.8 | -0.0007141718 | -0.0009882037 | -0.001962228 | -0.005340743 | 3.47 | -0.000705599 | -0.0009551326 | -0.001978592 | -0.005184153 | -46.6 | -0.0007715516 | -0.0009260248 | -0.002616488 | -0.00503002 | 3.4
4.13 | -0.0006924239 | -0.0008951291 | -0.00207946 | -0.004885214 | 4.13 | -0.0007163726 | -0.0009892079 | -0.00189285 | -0.005376962 | 4.13 | -0.0007173947 | -0.0009974534 | -0.001898694 | -0.005426804 | 3.8 | -0.0007160198 | -0.0009589679 | -0.001942869 | -0.005245215 | -46.27 | -0.0007773314 | -0.0009336478 | -0.002557005 | -0.005107162 | 3.73
4.46 | -0.0007040597 | -0.000894482 | -0.002091806 | -0.004905362 | 4.46 | -0.000725794 | -0.0009918857 | -0.001873943 | -0.005423191 | 4.46 | -0.0007268913 | -0.001000829 | -0.001880422 | -0.005476418 | 4.13 | -0.0007186689 | -0.0009672045 | -0.001877134 | -0.005327039 | -45.95 | -0.0007857739 | -0.0009403368 | -0.002534689 | -0.0051697 | 4.05
4.79 | -0.0007012357 | -0.0009008354 | -0.001999855 | -0.004971935 | 4.79 | -0.0007273344 | -0.0009980879 | -0.001823604 | -0.005487532 | 4.79 | -0.0007284903 | -0.001007715 | -0.00183038 | -0.005544219 | 4.46 | -0.0007279204 | -0.0009699241 | -0.001857593 | -0.005373477 | -45.63 | -0.0007892203 | -0.000947049 | -0.002478906 | -0.0052374 | 4.37
5.12 | -0.0007122329 | -0.0008991436 | -0.002019111 | -0.00498258 | 5.12 | -0.0007338349 | -0.0009997288 | -0.001804343 | -0.005524532 | 5.12 | -0.0007350296 | -0.001009933 | -0.001811695 | -0.005583925 | 4.79 | -0.0007295207 | -0.0009760095 | -0.001807571 | -0.005437586 | -45.3 | -0.0007947881 | -0.0009503004 | -0.002466773 | -0.005276033 | 4.7
5.45 | -0.00070921 | -0.0009044196 | -0.001941704 | -0.005038308 | 5.45 | -0.0007341056 | -0.00100464 | -0.001761522 | -0.005575355 | 5.45 | -0.0007352965 | -0.001015428 | -0.00176928 | -0.005637411 | 5.12 | -0.0007360389 | -0.0009777221 | -0.001788074 | -0.005474812 | -44.98 | -0.0007927995 | -0.0009546973 | -0.002399272 | -0.005329508 | 5.02
5.78 | -0.0007188084 | -0.0009022049 | -0.001965024 | -0.005042267 | 5.78 | -0.000738613 | -0.001005593 | -0.001742956 | -0.005604898 | 5.78 | -0.0007398215 | -0.001016843 | -0.001751086 | -0.005669044 | 5.45 | -0.0007368655 | -0.0009827022 | -0.001749391 | -0.005525852 | -44.65 | -0.000793904 | -0.0009539934 | -0.002384261 | -0.005344438 | 5.35
6.11 | -0.0007148211 | -0.0009067087 | -0.001891736 | -0.005089493 | 6.11 | -0.000739113 | -0.001009009 | -0.001713214 | -0.005644523 | 6.11 | -0.0007402698 | -0.001020722 | -0.001721808 | -0.005710679 | 5.78 | -0.0007417212 | -0.0009840964 | -0.00173263 | -0.005556923 | -44.33 | -0.0007872896 | -0.0009574238 | -0.002302545 | -0.005391004 | 5.67
6.44 | -0.0007222537 | -0.0009039061 | -0.001913197 | -0.005087364 | 6.44 | -0.0007442299 | -0.001009651 | -0.001702471 | -0.005671694 | 6.44 | -0.0007453862 | -0.001021712 | -0.001711405 | -0.005739366 | 6.11 | -0.0007423686 | -0.0009877059 | -0.001704208 | -0.005597077 | -44 | -0.000790175 | -0.0009566428 | -0.002295283 | -0.005395495 | 6
6.77 | -0.0007168783 | -0.00090763 | -0.001840612 | -0.00512654 | 6.77 | -0.0007454065 | -0.001012285 | -0.001682391 | -0.005704181 | 6.77 | -0.0007465262 | -0.001024694 | -0.001691569 | -0.005773282 | 6.44 | -0.00074688 | -0.000988649 | -0.001690819 | -0.005625079 | -43.68 | -0.0007883617 | -0.000962032 | -0.002238044 | -0.005447569 | 6.32
7.1 | -0.0007238853 | -0.0009046556 | -0.001863956 | -0.005121794 | 7.1 | -0.0007488807 | -0.001012869 | -0.001666604 | -0.00572896 | 7.1 | -0.0007500098 | -0.001025511 | -0.001676022 | -0.005799017 | 6.77 | -0.0007477402 | -0.0009914 | -0.001670195 | -0.005657264 | -43.35 | -0.0007946791 | -0.0009618074 | -0.002249368 | -0.00545146 | 6.65
7.43 | -0.0007194371 | -0.0009080173 | -0.001803572 | -0.005155837 | 7.43 | -0.00074942 | -0.001014794 | -0.001647932 | -0.005753371 | 7.43 | -0.0007505141 | -0.001027674 | -0.001657581 | -0.005824263 | 7.1 | -0.0007511402 | -0.000992505 | -0.001654586 | -0.005683494 | -43.03 | -0.0007911249 | -0.0009665467 | -0.002185426 | -0.005498656 | 6.97
7.76 | -0.0007265129 | -0.0009054668 | -0.001829971 | -0.005152205 | 7.76 | -0.0007515552 | -0.001015689 | -0.001628575 | -0.005777548 | 7.76 | -0.000752677 | -0.001028695 | -0.00163844 | -0.00584887 | 7.43 | -0.0007522546 | -0.0009947494 | -0.001639919 | -0.00570815 | -42.7 | -0.000792982 | -0.0009645743 | -0.002179614 | -0.005493329 | 7.3
8.09 | -0.0007232108 | -0.0009085393 | -0.001777168 | -0.005183154 | 8.09 | -0.0007526589 | -0.001017225 | -0.001617946 | -0.005796022 | 8.09 | -0.0007537505 | -0.001030369 | -0.001628034 | -0.005867678 | 7.76 | -0.0007543415 | -0.0009961251 | -0.00162052 | -0.005733386 | -42.38 | -0.0007857921 | -0.000967803 | -0.002107289 | -0.005532977 | 7.62
8.42 | -0.0007300845 | -0.0009059578 | -0.001801226 | -0.005179742 | 8.42 | -0.0007545418 | -0.001018117 | -0.001601307 | -0.005818697 | 8.42 | -0.0007556588 | -0.001031291 | -0.001611525 | -0.005890331 | 8.09 | -0.0007550143 | -0.0009978078 | -0.001609716 | -0.005751302 | -42.05 | -0.0007856557 | -0.0009636712 | -0.002101298 | -0.005515287 | 7.95
8.75 | -0.0007263521 | -0.0009086053 | -0.001749195 | -0.005206307 | 8.75 | -0.0007549311 | -0.001018543 | -0.001593258 | -0.00583004 | 8.75 | -0.0007560067 | -0.001031756 | -0.001603638 | -0.005901512 | 8.42 | -0.0007562175 | -0.0009990004 | -0.001590912 | -0.00577432 | -41.73 | -0.0007787874 | -0.0009664059 | -0.002041621 | -0.00555143 | 8.27
9.08 | -0.0007322977 | -0.0009062637 | -0.001769601 | -0.005203422 | 9.08 | -0.0007552486 | -0.001019087 | -0.001572329 | -0.005850903 | 9.08 | -0.0007563467 | -0.001032245 | -0.001582762 | -0.005921937 | 8.75 | -0.0007563124 | -0.0009996865 | -0.001583738 | -0.005785687 | -41.4 | -0.0007836586 | -0.0009632083 | -0.002063899 | -0.005534974 | 8.6
9.41 | -0.0007287736 | -0.0009082878 | -0.001724394 | -0.005224457 | 9.41 | -0.0007556053 | -0.00101913 | -0.001567852 | -0.005858174 | 9.41 | -0.000756663 | -0.001032255 | -0.001578424 | -0.005928658 | 9.08 | -0.0007568077 | -0.001000744 | -0.001564585 | -0.005807653 | -41.07 | -0.0007809882 | -0.0009684547 | -0.002017479 | -0.005580602 | 8.93
9.74 | -0.0007337666 | -0.0009059751 | -0.001742676 | -0.005221869 | 9.74 | -0.0007559764 | -0.001020472 | -0.001546566 | -0.005881485 | 9.74 | -0.0007570517 | -0.001033474 | -0.00155712 | -0.005951202 | 9.41 | -0.0007575113 | -0.001001126 | -0.001563147 | -0.005815554 | -40.75 | -0.0007878971 | -0.0009661701 | -0.002043452 | -0.005567187 | 9.25
10.07 | -0.0007304946 | -0.0009072301 | -0.001705748 | -0.005237185 | 10.07 | -0.0007582119 | -0.001021006 | -0.001551164 | -0.005887827 | 10.07 | -0.0007592308 | -0.001033923 | -0.001561786 | -0.005956711 | 9.74 | -0.0007572319 | -0.001002602 | -0.001539717 | -0.005839256 | -40.42 | -0.0007830589 | -0.0009711918 | -0.001986604 | -0.005611908 | 9.58
10.4 | -0.0007345984 | -0.0009051052 | -0.001720062 | -0.005235622 | 10.4 | -0.0007592185 | -0.001023311 | -0.001531394 | -0.005914701 | 10.4 | -0.0007602152 | -0.001036074 | -0.001542098 | -0.005982489 | 10.07 | -0.0007590769 | -0.001003237 | -0.001544216 | -0.005845645 | -40.1 | -0.0007880567 | -0.0009677404 | -0.002009477 | -0.005592297 | 9.9
10.73 | -0.0007323838 | -0.0009061602 | -0.001691321 | -0.005247307 | 10.73 | -0.0007617595 | -0.001023724 | -0.001538212 | -0.005919171 | 10.73 | -0.0007626505 | -0.001036371 | -0.001549269 | -0.005985691 | 10.4 | -0.0007605189 | -0.001006116 | -0.001525676 | -0.005874361 | -39.77 | -0.0007816316 | -0.000971873 | -0.001950513 | -0.005632629 | 10.23
11.06 | -0.0007359779 | -0.000904557 | -0.00170255 | -0.005248287 | 11.06 | -0.0007619048 | -0.001026021 | -0.001515006 | -0.005946077 | 11.06 | -0.0007628107 | -0.001038444 | -0.001525989 | -0.006011314 | 10.73 | -0.000763559 | -0.001007067 | -0.001533824 | -0.005880719 | -39.45 | -0.0007853346 | -0.0009669927 | -0.001972906 | -0.005606465 | 10.55
11.39 | -0.0007334826 | -0.0009052785 | -0.00167359 | -0.005256307 | 11.39 | -0.0007641524 | -0.001025848 | -0.001523218 | -0.005947002 | 11.39 | -0.0007650195 | -0.001038068 | -0.001534228 | -0.00601087 | 11.06 | -0.0007636623 | -0.00100972 | -0.001509147 | -0.005909175 | -39.12 | -0.0007781103 | -0.0009702212 | -0.001916968 | -0.005643165 | 10.88
11.72 | -0.0007357678 | -0.0009039454 | -0.001677677 | -0.005258721 | 11.72 | -0.0007636599 | -0.001028109 | -0.001497616 | -0.005974005 | 11.72 | -0.0007645508 | -0.00104005 | -0.001508533 | -0.006036342 | 11.39 | -0.0007657318 | -0.001009728 | -0.001516838 | -0.005910762 | -38.79 | -0.0007825778 | -0.0009650999 | -0.001946232 | -0.005614451 | 11.21
12.05 | -0.000733941 | -0.000904548 | -0.001652463 | -0.005264158 | 12.05 | -0.0007659707 | -0.001027457 | -0.001508152 | -0.005970973 | 12.05 | -0.0007668228 | -0.001039144 | -0.001519101 | -0.006031705 | 11.72 | -0.0007648546 | -0.001012239 | -0.00148893 | -0.005939003 | -38.47 | -0.0007773834 | -0.0009697911 | -0.001899855 | -0.005655864 | 11.53
12.38 | -0.0007370079 | -0.000903679 | -0.001660156 | -0.005268942 | 12.38 | -0.0007642322 | -0.001029654 | -0.001477852 | -0.005997404 | 12.38 | -0.0007651214 | -0.001041012 | -0.00148871 | -0.006056402 | 12.05 | -0.0007674148 | -0.001011833 | -0.001501435 | -0.005936967 | -38.14 | -0.0007854721 | -0.0009670435 | -0.001941988 | -0.00563628 | 11.86
12.71 | -0.0007367807 | -0.0009039634 | -0.001649042 | -0.005271673 | 12.71 | -0.0007661949 | -0.001028191 | -0.001490808 | -0.005989482 | 12.71 | -0.0007670593 | -0.001039248 | -0.001501674 | -0.006046695 | 12.38 | -0.0007658032 | -0.001014417 | -0.00147017 | -0.005965112 | -37.82 | -0.0007817847 | -0.0009727621 | -0.001897699 | -0.005679423 | 12.18
13.04 | -0.0007393356 | -0.0009032463 | -0.001655629 | -0.005278618 | 13.04 | -0.0007636598 | -0.001030377 | -0.001456882 | -0.006016122 | 13.04 | -0.0007645618 | -0.001041068 | -0.001467647 | -0.00607141 | 12.71 | -0.0007681674 | -0.001013182 | -0.001485686 | -0.005958057 | -37.49 | -0.0007876632 | -0.0009697842 | -0.001926839 | -0.005660258 | 12.51
13.37 | -0.0007385121 | -0.0009026861 | -0.001644391 | -0.005276876 | 13.37 | -0.0007663694 | -0.001028701 | -0.001475031 | -0.006006101 | 13.37 | -0.0007672441 | -0.001039058 | -0.001485809 | -0.006059439 | 13.04 | -0.0007656462 | -0.001015717 | -0.001451676 | -0.005986124 | -37.16 | -0.0007831364 | -0.0009746058 | -0.0018851 | -0.005700174 | 12.84
13.7 | -0.0007394763 | -0.0009021314 | -0.001639873 | -0.005285207 | 13.7 | -0.0007638721 | -0.001031525 | -0.001440261 | -0.006035128 | 13.7 | -0.0007647674 | -0.001041493 | -0.001450858 | -0.006086438 | 13.37 | -0.000768494 | -0.001014261 | -0.0014709 | -0.005976653 | -36.84 | -0.000789333 | -0.0009708441 | -0.001921704 | -0.005678569 | 13.16
14.03 | -0.0007393945 | -0.0009016024 | -0.001631762 | -0.005281239 | 14.03 | -0.0007678702 | -0.001029802 | -0.00146607 | -0.006023002 | 14.03 | -0.0007687337 | -0.001039413 | -0.001476677 | -0.006072257 | 13.7 | -0.0007658522 | -0.001017289 | -0.00143556 | -0.006006536 | -36.51 | -0.0007852846 | -0.0009747137 | -0.001894294 | -0.00571354 | 13.49
14.36 | -0.0007401788 | -0.0009016655 | -0.001624773 | -0.005292772 | 14.36 | -0.000765703 | -0.00103287 | -0.001434602 | -0.006053107 | 14.36 | -0.0007665982 | -0.001042059 | -0.001445015 | -0.006100221 | 14.03 | -0.0007697879 | -0.00101557 | -0.001462027 | -0.005994421 | -36.18 | -0.0007908355 | -0.0009701706 | -0.001930722 | -0.005689341 | 13.82
14.69 | -0.000740976 | -0.0009008171 | -0.001624014 | -0.005285965 | 14.69 | -0.0007697024 | -0.001030667 | -0.001460939 | -0.006038151 | 14.69 | -0.0007705765 | -0.001039476 | -0.001471342 | -0.006083125 | 14.36 | -0.0007673076 | -0.001018885 | -0.001428752 | -0.006025488 | -35.86 | -0.0007852557 | -0.0009724353 | -0.001895704 | -0.005714422 | 14.14
15.02 | -0.0007415299 | -0.0009011514 | -0.001614336 | -0.005299565 | 15.02 | -0.0007667192 | -0.001033413 | -0.001428074 | -0.006067707 | 15.02 | -0.0007676295 | -0.001041779 | -0.001438309 | -0.006110441 | 14.69 | -0.0007713592 | -0.001016812 | -0.001456687 | -0.006010383 | -35.53 | -0.0007878292 | -0.0009685061 | -0.001910766 | -0.005693747 | 14.47
15.35 | -0.0007427616 | -0.0008999242 | -0.001616432 | -0.005289846 | 15.35 | -0.0007697338 | -0.001030425 | -0.001449057 | -0.006047731 | 15.35 | -0.0007706238 | -0.001038395 | -0.001459237 | -0.006088284 | 15.02 | -0.0007682219 | -0.001019774 | -0.001423661 | -0.00604064 | -35.2 | -0.0007852617 | -0.000972112 | -0.001889404 | -0.005721205 | 14.8
15.68 | -0.0007427031 | -0.0009004952 | -0.001602562 | -0.005305193 | 15.68 | -0.0007661522 | -0.00103289 | -0.00141661 | -0.006076121 | 15.68 | -0.0007670721 | -0.001040397 | -0.00142664 | -0.006114336 | 15.35 | -0.0007710541 | -0.001016754 | -0.001445195 | -0.006020303 | -34.88 | -0.0007900529 | -0.0009706744 | -0.001907088 | -0.005711846 | 15.12
16.01 | -0.0007439368 | -0.0008986978 | -0.001607671 | -0.00529177 | 16.01 | -0.00076899 | -0.001029705 | -0.001439044 | -0.006055498 | 16.01 | -0.0007698904 | -0.001036801 | -0.001448999 | -0.006091469 | 15.68 | -0.0007670339 | -0.001019346 | -0.001410805 | -0.006049353 | -34.55 | -0.000789519 | -0.0009740769 | -0.001893908 | -0.005735726 | 15.45
16.34 | -0.0007420288 | -0.0008990802 | -0.001584886 | -0.005306892 | 16.34 | -0.0007650961 | -0.001032545 | -0.001402614 | -0.006084268 | 16.34 | -0.0007660147 | -0.001039172 | -0.00141245 | -0.006117838 | 16.01 | -0.0007705219 | -0.0010165 | -0.001435948 | -0.006029778 | -34.22 | -0.0007923834 | -0.000972953 | -0.001901149 | -0.005730382 | 15.78
16.67 | -0.0007433558 | -0.0008966908 | -0.001594716 | -0.005289491 | 16.67 | -0.0007695165 | -0.001030249 | -0.001429764 | -0.006066364 | 16.67 | -0.0007703793 | -0.001036481 | -0.001439503 | -0.006097671 | 16.34 | -0.0007671743 | -0.00101971 | -0.001400935 | -0.006060452 | -33.89 | -0.0007910266 | -0.0009749512 | -0.001893463 | -0.005746666 | 16.11
17 | -0.0007410071 | -0.0008974816 | -0.001569496 | -0.005307086 | 17 | -0.0007670378 | -0.001034108 | -0.001397294 | -0.00609857 | 17 | -0.0007679128 | -0.001039874 | -0.001406889 | -0.006127501 | 16.67 | -0.0007711477 | -0.001017209 | -0.001426308 | -0.006041966 | -33.57 | -0.0007919156 | -0.0009733636 | -0.001893063 | -0.005741196 | 16.43
17.33 | -0.0007434845 | -0.0008949322 | -0.001585877 | -0.005287787 | 17.33 | -0.0007713975 | -0.001031917 | -0.001423599 | -0.006080805 | 17.33 | -0.0007722348 | -0.001037264 | -0.001433054 | -0.006107457 | 17 | -0.0007683405 | -0.001021204 | -0.001391904 | -0.006074971 | -33.24 | -0.0007916919 | -0.0009739972 | -0.001897234 | -0.005748606 | 16.76
17.66 | -0.0007413553 | -0.0008961925 | -0.001559817 | -0.005307916 | 17.66 | -0.0007680553 | -0.001035456 | -0.001388792 | -0.006111786 | 17.66 | -0.0007689138 | -0.00104033 | -0.001398131 | -0.006136028 | 17.33 | -0.0007729687 | -0.001019272 | -0.001418623 | -0.006058337 | -32.91 | -0.0007921642 | -0.0009722218 | -0.001894457 | -0.005744293 | 17.09
17.99 | -0.0007447606 | -0.0008936412 | -0.001582195 | -0.00528727 | 17.99 | -0.0007719122 | -0.001032999 | -0.001413382 | -0.006092868 | 17.99 | -0.0007727222 | -0.001037454 | -0.001422609 | -0.00611479 | 17.66 | -0.0007697314 | -0.001023063 | -0.001383709 | -0.006090555 | -32.59 | -0.0007914511 | -0.0009713778 | -0.0018981 | -0.005743088 | 17.41
18.32 | -0.0007430956 | -0.0008955462 | -0.001558151 | -0.005310499 | 18.32 | -0.0007685748 | -0.001036534 | -0.001379255 | -0.006123554 | 18.32 | -0.0007694063 | -0.001040511 | -0.001388367 | -0.006143054 | 17.99 | -0.0007737237 | -0.001020658 | -0.00140859 | -0.006072251 | -32.26 | -0.0007902733 | -0.0009698974 | -0.001884219 | -0.005741669 | 17.74
18.65 | -0.0007465472 | -0.0008927515 | -0.001581475 | -0.005287891 | 18.65 | -0.000772294 | -0.001033776 | -0.001404165 | -0.006102863 | 18.65 | -0.0007730976 | -0.001037316 | -0.001413136 | -0.006120047 | 18.32 | -0.0007703472 | -0.001024259 | -0.001373992 | -0.006103617 | -31.93 | -0.0007907362 | -0.0009696735 | -0.00189066 | -0.005740336 | 18.07
18.98 | -0.0007438674 | -0.0008944136 | -0.00155184 | -0.00531019 | 18.98 | -0.0007680863 | -0.001036896 | -0.001369648 | -0.006131486 | 18.98 | -0.000768914 | -0.001039955 | -0.001378532 | -0.006146233 | 18.65 | -0.0007743107 | -0.001021629 | -0.001399864 | -0.006083889 | -31.6 | -0.0007905131 | -0.0009703801 | -0.001874358 | -0.005748302 | 18.4
19.31 | -0.0007476173 | -0.0008913307 | -0.001578443 | -0.00528602 | 19.31 | -0.0007711707 | -0.001033688 | -0.001394041 | -0.006109013 | 19.31 | -0.0007719849 | -0.001036299 | -0.001402788 | -0.006121453 | 18.98 | -0.0007704829 | -0.001025138 | -0.001365805 | -0.006114149 | -31.28 | -0.0007928209 | -0.0009706093 | -0.001887121 | -0.005746275 | 18.72
19.64 | -0.0007432181 | -0.0008928296 | -0.001539806 | -0.00530839 | 19.64 | -0.0007671737 | -0.001037152 | -0.001358162 | -0.006139015 | 19.64 | -0.0007679956 | -0.001039295 | -0.001366825 | -0.00614903 | 19.31 | -0.0007738372 | -0.001022046 | -0.001390818 | -0.00609232 | -30.95 | -0.0007921211 | -0.0009720259 | -0.001866153 | -0.005758795 | 19.05
19.97 | -0.0007467109 | -0.0008892477 | -0.001567787 | -0.005281427 | 19.97 | -0.0007715262 | -0.001034206 | -0.00138607 | -0.006117407 | 19.97 | -0.0007723337 | -0.001035904 | -0.001394564 | -0.006125154 | 19.64 | -0.0007695495 | -0.001025457 | -0.001354255 | -0.006122246 | -30.62 | -0.0007941379 | -0.0009712403 | -0.001880915 | -0.005751655 | 19.38
20.3 | -0.0007429557 | -0.0008913911 | -0.001531987 | -0.005306975 | 20.3 | -0.0007678162 | -0.001038066 | -0.001352256 | -0.006149254 | 20.3 | -0.0007686297 | -0.001039303 | -0.001360631 | -0.006154628 | 19.97 | -0.0007737222 | -0.001022563 | -0.001381517 | -0.006100957 | -30.29 | -0.0007914304 | -0.0009721309 | -0.001852295 | -0.005763783 | 19.71
20.63 | -0.000747833 | -0.0008879364 | -0.001566351 | -0.00527922 | 20.63 | -0.0007724146 | -0.00103488 | -0.001382854 | -0.006125316 | 20.63 | -0.0007731943 | -0.001035695 | -0.001391053 | -0.006128449 | 20.3 | -0.0007699718 | -0.001026586 | -0.001347406 | -0.006133331 | -29.97 | -0.0007927149 | -0.0009702749 | -0.001868302 | -0.005750801 | 20.03
20.96 | -0.0007440855 | -0.0008903244 | -0.001528947 | -0.005306046 | 20.96 | -0.0007692975 | -0.001038842 | -0.001356477 | -0.00615725 | 20.96 | -0.0007700929 | -0.001039188 | -0.001364551 | -0.006158063 | 20.63 | -0.0007744378 | -0.001023376 | -0.00137734 | -0.00610919 | -29.64 | -0.0007888158 | -0.000971336 | -0.00183121 | -0.005763958 | 20.36
21.29 | -0.0007492272 | -0.0008867531 | -0.001564642 | -0.005277694 | 21.29 | -0.0007748635 | -0.001035545 | -0.001392722 | -0.006133564 | 21.29 | -0.0007756461 | -0.001035457 | -0.001400647 | -0.006132149 | 20.96 | -0.0007711896 | -0.001027383 | -0.001351038 | -0.006141119 | -29.31 | -0.0007906971 | -0.0009683468 | -0.001853346 | -0.005744217 | 20.69
21.62 | -0.0007449592 | -0.0008893119 | -0.001523219 | -0.00530554 | 21.62 | -0.0007702781 | -0.001039134 | -0.001356231 | -0.006164349 | 21.62 | -0.0007710776 | -0.001038584 | -0.001364086 | -0.006160623 | 21.29 | -0.0007765897 | -0.001024117 | -0.001387209 | -0.006117124 | -28.98 | -0.0007856871 | -0.0009694335 | -0.001810488 | -0.005759605 | 21.02
21.95 | -0.0007501697 | -0.0008857117 | -0.001559914 | -0.005276538 | 21.95 | -0.0007740004 | -0.001035254 | -0.001382705 | -0.006138071 | 21.95 | -0.0007748019 | -0.001034265 | -0.001390415 | -0.006132141 | 21.62 | -0.0007718723 | -0.001027829 | -0.00135116 | -0.006148024 | -28.66 | -0.0007874573 | -0.0009653256 | -0.001828968 | -0.005732733 | 21.34
22.28 | -0.0007456589 | -0.0008885733 | -0.001517259 | -0.005305378 | 22.28 | -0.0007682456 | -0.001038819 | -0.001342837 | -0.006168622 | 22.28 | -0.0007690579 | -0.001037379 | -0.001350506 | -0.00616041 | 21.95 | -0.0007756312 | -0.001024028 | -0.001378392 | -0.006121808 | -28.33 | -0.0007820226 | -0.0009662114 | -0.001786507 | -0.005748613 | 21.67
22.61 | -0.0007509547 | -0.000884709 | -0.001556092 | -0.005274592 | 22.61 | -0.0007725454 | -0.001035025 | -0.001373823 | -0.006142429 | 22.61 | -0.000773356 | -0.001033153 | -0.001381323 | -0.006132059 | 22.28 | -0.0007695686 | -0.001027527 | -0.001337969 | -0.00615208 | -28 | -0.0007844385 | -0.0009625551 | -0.001808482 | -0.005723155 | 22
22.94 | -0.0007451214 | -0.0008872194 | -0.001508324 | -0.005302297 | 22.94 | -0.0007672859 | -0.001039079 | -0.001335588 | -0.006174453 | 22.94 | -0.0007680947 | -0.001036771 | -0.001343038 | -0.006161853 | 22.61 | -0.0007737297 | -0.001023691 | -0.001368867 | -0.006125657 | -27.67 | -0.0007801352 | -0.0009650191 | -0.001767017 | -0.005744048 | 22.33
23.27 | -0.0007501434 | -0.0008826994 | -0.0015494 | -0.00526813 | 23.27 | -0.0007729831 | -0.001035961 | -0.001371695 | -0.006150247 | 23.27 | -0.0007737921 | -0.001033232 | -0.001378959 | -0.006135575 | 22.94 | -0.0007688313 | -0.001028048 | -0.001332111 | -0.006158836 | -27.34 | -0.0007836015 | -0.0009624689 | -0.00178831 | -0.005721851 | 22.66
23.6 | -0.0007441869 | -0.000885516 | -0.001500382 | -0.005297284 | 23.6 | -0.0007686556 | -0.001040986 | -0.001334717 | -0.006185953 | 23.6 | -0.0007694527 | -0.001037838 | -0.001341904 | -0.00616912 | 23.27 | -0.0007746699 | -0.00102513 | -0.001367984 | -0.006135551 | -27.01 | -0.000779493 | -0.0009652866 | -0.001746825 | -0.005744039 | 22.99
23.93 | -0.0007502875 | -0.0008811355 | -0.001546118 | -0.005262888 | 23.93 | -0.0007747183 | -0.001038123 | -0.001370661 | -0.006162889 | 23.93 | -0.0007755222 | -0.00103456 | -0.001377675 | -0.006144044 | 23.6 | -0.00077065 | -0.001030355 | -0.00133235 | -0.006171986 | -26.69 | -0.0007825043 | -0.0009622715 | -0.001767986 | -0.005720411 | 23.31
24.26 | -0.0007446455 | -0.0008842345 | -0.001497269 | -0.005293142 | 24.26 | -0.0007695807 | -0.001042836 | -0.001329856 | -0.006197906 | 24.26 | -0.0007703774 | -0.001038864 | -0.00133681 | -0.006176947 | 23.93 | -0.0007769125 | -0.001027605 | -0.001368909 | -0.006149669 | -26.36 | -0.0007770901 | -0.0009644083 | -0.001723994 | -0.005740406 | 23.64
24.59 | -0.0007507901 | -0.000879901 | -0.001542538 | -0.005258643 | 24.59 | -0.0007748709 | -0.001039537 | -0.001364144 | -0.006173296 | 24.59 | -0.0007756793 | -0.001035155 | -0.00137094 | -0.006150349 | 24.26 | -0.0007717463 | -0.001032545 | -0.001328062 | -0.006185586 | -26.03 | -0.0007786394 | -0.0009606079 | -0.001740688 | -0.005712991 | 23.97
24.92 | -0.0007450213 | -0.0008831582 | -0.001493032 | -0.00528896 | 24.92 | -0.0007691815 | -0.001044479 | -0.001320994 | -0.006208907 | 24.92 | -0.0007699781 | -0.001039699 | -0.001327724 | -0.006183904 | 24.59 | -0.0007771871 | -0.001029272 | -0.001361892 | -0.006161624 | -25.7 | -0.0007729256 | -0.0009627905 | -0.0016961 | -0.005732791 | 24.3
25.25 | -0.0007510842 | -0.0008787723 | -0.001538647 | -0.005254301 | 25.25 | -0.0007753309 | -0.001040864 | -0.001361788 | -0.00618255 | 25.25 | -0.0007761405 | -0.001035682 | -0.00136837 | -0.006155604 | 24.92 | -0.0007715198 | -0.001034163 | -0.001319169 | -0.006197165 | -25.37 | -0.0007753346 | -0.0009586028 | -0.001717143 | -0.005702315 | 24.63
25.58 | -0.0007449733 | -0.0008818228 | -0.001488426 | -0.005283526 | 25.58 | -0.0007694358 | -0.001045707 | -0.00131932 | -0.006217836 | 25.58 | -0.0007702368 | -0.001040141 | -0.001325821 | -0.006188895 | 25.25 | -0.0007772439 | -0.001030569 | -0.001356987 | -0.006171449 | -25.05 | -0.0007703036 | -0.0009608463 | -0.001677998 | -0.005722997 | 24.95
25.91 | -0.0007509087 | -0.0008772851 | -0.001534506 | -0.005248448 | 25.91 | -0.000775788 | -0.001041671 | -0.001362386 | -0.006189588 | 25.91 | -0.0007766072 | -0.001035707 | -0.001368765 | -0.006158743 | 25.58 | -0.000771214 | -0.001035555 | -0.001314578 | -0.006206816 | -24.72 | -0.0007737152 | -0.0009561083 | -0.001704784 | -0.005690665 | 25.28
26.24 | -0.0007442056 | -0.0008801149 | -0.001481869 | -0.00527687 | 26.24 | -0.0007696547 | -0.001046721 | -0.001318256 | -0.006225824 | 26.24 | -0.000770458 | -0.001040389 | -0.001324586 | -0.006193047 | 25.91 | -0.0007775805 | -0.001031671 | -0.001357746 | -0.006179601 | -24.39 | -0.0007686713 | -0.0009582387 | -0.001666924 | -0.00571217 | 25.61
26.57 | -0.0007498777 | -0.0008753912 | -0.001526856 | -0.00524168 | 26.57 | -0.0007763783 | -0.001042765 | -0.001360918 | -0.006197713 | 26.57 | -0.0007771983 | -0.001036044 | -0.001367109 | -0.006163094 | 26.24 | -0.000771542 | -0.001036832 | -0.001314924 | -0.006215699 | -24.06 | -0.0007722444 | -0.00095368 | -0.001693451 | -0.005680767 | 25.94
26.9 | -0.0007437629 | -0.0008784239 | -0.001476357 | -0.005270573 | 26.9 | -0.0007699612 | -0.001047713 | -0.001315009 | -0.006233808 | 26.9 | -0.0007707631 | -0.001040638 | -0.001321172 | -0.006197309 | 26.57 | -0.0007784401 | -0.001033014 | -0.001358073 | -0.006188632 | -23.73 | -0.0007662874 | -0.0009566139 | -0.001648648 | -0.005705291 | 26.27
27.23 | -0.0007505012 | -0.0008741285 | -0.0015254 | -0.005237378 | 27.23 | -0.0007763753 | -0.001043814 | -0.001356641 | -0.006205333 | 27.23 | -0.0007771929 | -0.001036364 | -0.001362659 | -0.006167057 | 26.9 | -0.0007723075 | -0.001038134 | -0.001314131 | -0.006224633 | -23.4 | -0.0007700867 | -0.0009526341 | -0.001675255 | -0.005675167 | 26.6
27.56 | -0.0007449089 | -0.0008774232 | -0.001477387 | -0.005267124 | 27.56 | -0.0007702054 | -0.00104914 | -0.001313159 | -0.006242604 | 27.56 | -0.0007709983 | -0.001041352 | -0.001319138 | -0.006202532 | 27.23 | -0.0007785792 | -0.001034205 | -0.001354623 | -0.00619633 | -23.07 | -0.000764839 | -0.0009564778 | -0.001632399 | -0.005703045 | 26.93
27.89 | -0.0007514982 | -0.0008732969 | -0.001525755 | -0.005235241 | 27.89 | -0.0007775862 | -0.001045116 | -0.001361571 | -0.006213868 | 27.89 | -0.0007784018 | -0.001036968 | -0.001367409 | -0.006172126 | 27.56 | -0.0007722158 | -0.001039599 | -0.001312121 | -0.006232942 | -22.75 | -0.0007698077 | -0.0009527469 | -0.001663947 | -0.005673769 | 27.25
28.22 | -0.0007455515 | -0.000876704 | -0.001474402 | -0.005264645 | 28.22 | -0.0007705551 | -0.001049945 | -0.001314 | -0.00624935 | 28.22 | -0.0007713486 | -0.001041465 | -0.001319818 | -0.006205814 | 27.89 | -0.000779295 | -0.001035518 | -0.001359525 | -0.006204057 | -22.42 | -0.0007643797 | -0.0009565976 | -0.00162046 | -0.005702157 | 27.58
28.55 | -0.0007523812 | -0.0008728067 | -0.001523103 | -0.005233823 | 28.55 | -0.000776425 | -0.001045277 | -0.001355121 | -0.006218324 | 28.55 | -0.0007772468 | -0.001036446 | -0.001360841 | -0.006173164 | 28.22 | -0.000771674 | -0.001040284 | -0.001311832 | -0.006238198 | -22.09 | -0.0007690376 | -0.000952495 | -0.001652593 | -0.005671025 | 27.91
28.88 | -0.0007465056 | -0.0008763518 | -0.001471967 | -0.005263709 | 28.88 | -0.0007688902 | -0.001050022 | -0.001307065 | -0.006253052 | 28.88 | -0.0007696917 | -0.001040873 | -0.001312763 | -0.006206179 | 28.55 | -0.000777094 | -0.001035701 | -0.001350652 | -0.006207815 | -21.76 | -0.0007628066 | -0.0009561332 | -0.001607116 | -0.005698773 | 28.24
29.21 | -0.0007529788 | -0.0008722431 | -0.001520094 | -0.005231944 | 29.21 | -0.0007754364 | -0.001045695 | -0.001351552 | -0.006223565 | 29.21 | -0.0007762635 | -0.001036209 | -0.001357168 | -0.006175123 | 28.88 | -0.0007696276 | -0.001040605 | -0.001303983 | -0.00624237 | -21.43 | -0.0007668188 | -0.0009515359 | -0.001638261 | -0.005665321 | 28.57
29.54 | -0.0007461181 | -0.0008753938 | -0.001468036 | -0.005259956 | 29.54 | -0.0007684714 | -0.001050953 | -0.001304907 | -0.006259975 | 29.54 | -0.000769277 | -0.001041166 | -0.001310497 | -0.006209897 | 29.21 | -0.0007764186 | -0.001036482 | -0.001348485 | -0.006214194 | -21.1 | -0.0007606331 | -0.0009551536 | -0.001593615 | -0.005692677 | 28.9
29.87 | -0.000752409 | -0.0008710886 | -0.001517745 | -0.00522717 | 29.87 | -0.0007768116 | -0.00104755 | -0.001355579 | -0.006234066 | 29.87 | -0.0007776376 | -0.00103744 | -0.001361073 | -0.006182501 | 29.54 | -0.0007701436 | -0.001042114 | -0.001306398 | -0.006251248 | -20.77 | -0.0007654169 | -0.0009504385 | -0.001629422 | -0.00565826 | 29.23
30.2 | -0.0007459332 | -0.0008741058 | -0.001468399 | -0.005254553 | 30.2 | -0.0007712499 | -0.001053475 | -0.001313044 | -0.006272486 | 30.2 | -0.0007720532 | -0.001043086 | -0.001318483 | -0.006219395 | 29.87 | -0.0007785071 | -0.001038892 | -0.001356731 | -0.006226719 | -20.44 | -0.0007592141 | -0.0009541922 | -0.001586168 | -0.005686531 | 29.56
30.53 | -0.0007526465 | -0.0008696561 | -0.00152014 | -0.005221931 | 30.53 | -0.0007793489 | -0.001050395 | -0.001359994 | -0.006248927 | 30.53 | -0.0007801683 | -0.001039692 | -0.001365333 | -0.00619438 | 30.2 | -0.0007726488 | -0.001045008 | -0.001313244 | -0.006265112 | -20.11 | -0.0007647434 | -0.0009494624 | -0.001626016 | -0.005652029 | 29.89
30.86 | -0.0007458256 | -0.0008729483 | -0.001464734 | -0.005250097 | 30.86 | -0.0007725859 | -0.001055824 | -0.001314441 | -0.006285698 | 30.86 | -0.0007733811 | -0.001044848 | -0.001319738 | -0.006229664 | 30.53 | -0.0007804202 | -0.001041884 | -0.00135719 | -0.006242238 | -19.78 | -0.0007579569 | -0.0009529745 | -0.00157888 | -0.005679797 | 30.22
31.19 | -0.0007524722 | -0.000868778 | -0.001515283 | -0.005218716 | 31.19 | -0.0007792266 | -0.001052251 | -0.001356049 | -0.00626042 | 31.19 | -0.0007800456 | -0.001040971 | -0.001361316 | -0.006202939 | 30.86 | -0.0007738372 | -0.00104749 | -0.001312689 | -0.00627921 | -19.46 | -0.0007618622 | -0.0009478763 | -0.001609095 | -0.005644492 | 30.54
31.52 | -0.0007456164 | -0.0008723305 | -0.001460128 | -0.005247023 | 31.52 | -0.0007723948 | -0.001057735 | -0.001308178 | -0.006296511 | 31.52 | -0.0007731864 | -0.001046199 | -0.001313363 | -0.006237632 | 31.19 | -0.0007807508 | -0.00104409 | -0.001354646 | -0.006255594 | -19.13 | -0.0007554435 | -0.0009520743 | -0.001564646 | -0.005675471 | 30.87
31.85 | -0.0007523191 | -0.0008684211 | -0.001511342 | -0.005216933 | 31.85 | -0.0007788653 | -0.001053743 | -0.001348867 | -0.006270253 | 31.85 | -0.0007796769 | -0.001041911 | -0.00135402 | -0.006209955 | 31.52 | -0.000774069 | -0.001049667 | -0.001310199 | -0.006291624 | -18.8 | -0.0007617478 | -0.0009480916 | -0.001607408 | -0.005644141 | 31.2
32.18 | -0.0007457004 | -0.0008720127 | -0.001458056 | -0.005245394 | 32.18 | -0.000772286 | -0.001058596 | -0.001306719 | -0.006303719 | 32.18 | -0.0007730718 | -0.001046521 | -0.001311791 | -0.006242102 | 31.85 | -0.0007807051 | -0.001045859 | -0.001350691 | -0.006266703 | -18.47 | -0.0007556257 | -0.0009528438 | -0.001562127 | -0.005675259 | 31.53
32.51 | -0.0007527308 | -0.0008679116 | -0.001512116 | -0.005214907 | 32.51 | -0.0007794971 | -0.001054785 | -0.001353442 | -0.006278426 | 32.51 | -0.0007803053 | -0.00104243 | -0.001358497 | -0.00621544 | 32.18 | -0.0007741542 | -0.001050972 | -0.001309428 | -0.00630059 | -18.14 | -0.0007606646 | -0.0009493422 | -0.001595055 | -0.005646716 | 31.86
32.84 | -0.000745527 | -0.0008713606 | -0.001458354 | -0.005243399 | 32.84 | -0.000772962 | -0.001059441 | -0.001311413 | -0.006309566 | 32.84 | -0.0007737479 | -0.001046854 | -0.001316373 | -0.006245329 | 32.51 | -0.0007811489 | -0.001047126 | -0.001353916 | -0.006275848 | -17.81 | -0.0007549169 | -0.0009542691 | -0.001549992 | -0.00567914 | 32.19
33.17 | -0.0007532326 | -0.0008672677 | -0.001517197 | -0.005213285 | 33.17 | -0.0007794207 | -0.001055573 | -0.001350726 | -0.006284822 | 33.17 | -0.000780234 | -0.001042713 | -0.001355732 | -0.006219221 | 32.84 | -0.0007742777 | -0.001051836 | -0.001311394 | -0.006306552 | -17.48 | -0.0007601763 | -0.0009508747 | -0.001583168 | -0.005651893 | 32.52
33.5 | -0.0007472915 | -0.000871075 | -0.001468381 | -0.005243419 | 33.5 | -0.0007731594 | -0.001059973 | -0.001309328 | -0.006314345 | 33.5 | -0.000773947 | -0.001046893 | -0.001314207 | -0.006247557 | 33.17 | -0.0007808897 | -0.001048221 | -0.001351214 | -0.006283234 | -17.15 | -0.0007546727 | -0.0009557142 | -0.001542788 | -0.005684122 | 32.85
33.83 | -0.0007551489 | -0.0008669485 | -0.00152639 | -0.005213831 | 33.83 | -0.000779066 | -0.001056458 | -0.001345081 | -0.006291811 | 33.83 | -0.000779886 | -0.00104312 | -0.001349977 | -0.006223724 | 33.5 | -0.0007749513 | -0.001052789 | -0.001313296 | -0.006312379 | -16.82 | -0.0007601416 | -0.0009520198 | -0.001580374 | -0.005656167 | 33.18
34.16 | -0.0007481207 | -0.0008708128 | -0.001468009 | -0.005243707 | 34.16 | -0.0007737887 | -0.001060758 | -0.001311004 | -0.006319581 | 34.16 | -0.0007745657 | -0.001047215 | -0.001315767 | -0.006250392 | 33.83 | -0.0007807357 | -0.00104926 | -0.00134776 | -0.006290108 | -16.49 | -0.0007544114 | -0.0009563427 | -0.001544669 | -0.005686208 | 33.51
34.49 | -0.0007554749 | -0.0008669343 | -0.00152214 | -0.005215565 | 34.49 | -0.0007795824 | -0.001057326 | -0.001346276 | -0.006298489 | 34.49 | -0.0007803957 | -0.001043533 | -0.001351081 | -0.006228033 | 34.16 | -0.0007750902 | -0.001053562 | -0.001313826 | -0.006316858 | -16.16 | -0.0007598718 | -0.0009525042 | -0.001582545 | -0.005657668 | 33.84
34.82 | -0.0007484921 | -0.0008710542 | -0.001463976 | -0.005245513 | 34.82 | -0.0007738311 | -0.001060647 | -0.001311929 | -0.006321544 | 34.82 | -0.0007745996 | -0.001046658 | -0.001316634 | -0.006250007 | 34.49 | -0.0007804756 | -0.001050041 | -0.00134702 | -0.006295586 | -15.83 | -0.0007540568 | -0.0009564621 | -0.001545499 | -0.005684485 | 34.17
35.15 | -0.0007563356 | -0.0008674324 | -0.001520926 | -0.005218278 | 35.15 | -0.0007781541 | -0.001057068 | -0.001340239 | -0.00630125 | 35.15 | -0.0007789714 | -0.001042834 | -0.001344963 | -0.006228497 | 34.82 | -0.0007740695 | -0.001053269 | -0.00131245 | -0.006317257 | -15.5 | -0.0007592288 | -0.0009528845 | -0.001579898 | -0.005657433 | 34.5
35.48 | -0.0007494135 | -0.0008715292 | -0.00146394 | -0.00524754 | 35.48 | -0.0007727135 | -0.001060118 | -0.001309954 | -0.006322033 | 35.48 | -0.0007734871 | -0.0010457 | -0.001314619 | -0.006248241 | 35.15 | -0.0007785376 | -0.00104988 | -0.00134121 | -0.006297851 | -15.18 | -0.0007539297 | -0.000956778 | -0.001544591 | -0.005682079 | 34.82
35.81 | -0.0007565579 | -0.0008674845 | -0.001519188 | -0.005218938 | 35.81 | -0.0007771185 | -0.001057264 | -0.001336012 | -0.006305606 | 35.81 | -0.0007779408 | -0.001042613 | -0.001340687 | -0.006230666 | 35.48 | -0.000773446 | -0.00105312 | -0.00131426 | -0.006318602 | -14.85 | -0.0007578329 | -0.0009529886 | -0.001570946 | -0.005655372 | 35.15
36.14 | -0.0007484788 | -0.000870901 | -0.001460233 | -0.00524497 | 36.14 | -0.0007729099 | -0.001060407 | -0.001310604 | -0.006325161 | 36.14 | -0.0007736863 | -0.001045585 | -0.001315225 | -0.006249241 | 35.81 | -0.000778002 | -0.00105035 | -0.001339914 | -0.006302984 | -14.52 | -0.0007514167 | -0.0009556938 | -0.001532848 | -0.005675071 | 35.48
36.47 | -0.0007548767 | -0.0008666235 | -0.001512343 | -0.005215678 | 36.47 | -0.0007776767 | -0.001058675 | -0.001334392 | -0.006314367 | 36.47 | -0.0007784949 | -0.001043631 | -0.001338994 | -0.006237367 | 36.14 | -0.0007738522 | -0.001053636 | -0.001316171 | -0.006322583 | -14.19 | -0.0007542786 | -0.0009520177 | -0.00155206 | -0.005650732 | 35.81
36.8 | -0.0007475122 | -0.00087028 | -0.001456148 | -0.005242113 | 36.8 | -0.0007750286 | -0.001062144 | -0.001316069 | -0.006334118 | 36.8 | -0.0007757969 | -0.001046942 | -0.001320594 | -0.006256204 | 36.47 | -0.0007785149 | -0.001051968 | -0.001338427 | -0.006312501 | -13.86 | -0.0007489805 | -0.0009546411 | -0.001520649 | -0.005669011 | 36.14
37.13 | -0.0007547044 | -0.0008663253 | -0.001510471 | -0.005215009 | 37.13 | -0.0007794226 | -0.001060919 | -0.001336117 | -0.006326618 | 37.13 | -0.0007802324 | -0.001045504 | -0.001340634 | -0.006247659 | 36.8 | -0.0007756272 | -0.001055571 | -0.001319741 | -0.006332265 | -13.53 | -0.0007512958 | -0.000951585 | -0.001534582 | -0.005648219 | 36.47
37.46 | -0.0007477153 | -0.0008699457 | -0.001455822 | -0.005240895 | 37.46 | -0.0007765769 | -0.001063637 | -0.001320163 | -0.006342484 | 37.46 | -0.0007773414 | -0.001048073 | -0.001324637 | -0.006262642 | 37.13 | -0.0007800102 | -0.001054443 | -0.001338555 | -0.006325838 | -13.2 | -0.0007469485 | -0.0009542902 | -0.001508129 | -0.005664766 | 36.8
37.79 | -0.0007549934 | -0.000866175 | -0.00150966 | -0.005215271 | 37.79 | -0.0007794231 | -0.001062449 | -0.001332551 | -0.006336593 | 37.79 | -0.0007802294 | -0.001046682 | -0.001337053 | -0.006255726 | 37.46 | -0.0007771186 | -0.00105726 | -0.001323152 | -0.006341748 | -12.87 | -0.0007496522 | -0.0009523618 | -0.00152127 | -0.005649821 | 37.13
38.12 | -0.0007486668 | -0.0008697634 | -0.001461299 | -0.005239917 | 38.12 | -0.0007767044 | -0.001064651 | -0.001317615 | -0.006348701 | 38.12 | -0.000777464 | -0.001048744 | -0.001322058 | -0.006266997 | 37.79 | -0.0007799933 | -0.001056148 | -0.001334459 | -0.006336821 | -12.54 | -0.0007466024 | -0.0009552282 | -0.001501599 | -0.005666048 | 37.46
38.45 | -0.0007556728 | -0.0008662613 | -0.001512956 | -0.005215959 | 38.45 | -0.0007785752 | -0.001063451 | -0.001324292 | -0.006343957 | 38.45 | -0.0007793758 | -0.001047352 | -0.001328772 | -0.006261269 | 38.12 | -0.0007776966 | -0.001058524 | -0.001323581 | -0.006349375 | -12.21 | -0.0007494795 | -0.0009538621 | -0.001513383 | -0.005654942 | 37.79
38.78 | -0.0007495178 | -0.0008696756 | -0.001465169 | -0.005238777 | 38.78 | -0.0007766999 | -0.00106485 | -0.001318001 | -0.006351837 | 38.78 | -0.0007774477 | -0.001048618 | -0.001322392 | -0.006268355 | 38.45 | -0.0007800759 | -0.001057586 | -0.001331553 | -0.006346529 | -11.88 | -0.0007475897 | -0.0009565821 | -0.001500084 | -0.005669717 | 38.12
39.11 | -0.0007552987 | -0.0008659385 | -0.001510993 | -0.005214974 | 39.11 | -0.0007793456 | -0.001064051 | -0.001329845 | -0.006349843 | 39.11 | -0.000780131 | -0.001047635 | -0.001334264 | -0.006265397 | 38.78 | -0.000778304 | -0.001059148 | -0.001326946 | -0.006354637 | -11.55 | -0.0007494985 | -0.0009553979 | -0.001506413 | -0.005660802 | 38.45
39.44 | -0.0007481113 | -0.0008686964 | -0.001458268 | -0.005234697 | 39.44 | -0.0007784666 | -0.00106518 | -0.001329922 | -0.006355445 | 39.44 | -0.0007792011 | -0.001048639 | -0.001334247 | -0.006270257 | 39.11 | -0.0007805239 | -0.001058387 | -0.001335628 | -0.006353535 | -11.22 | -0.0007471304 | -0.0009572721 | -0.001496562 | -0.005670867 | 38.78
39.77 | -0.0007536935 | -0.000865139 | -0.001501724 | -0.005212764 | 39.77 | -0.0007800079 | -0.001064617 | -0.001332895 | -0.006355956 | 39.77 | -0.0007807859 | -0.001047902 | -0.001337296 | -0.006269834 | 39.44 | -0.0007792954 | -0.00105951 | -0.001335205 | -0.006358517 | -10.89 | -0.0007476341 | -0.0009558878 | -0.0014977 | -0.005662355 | 39.11
40.1 | -0.0007480968 | -0.000868034 | -0.001458746 | -0.005231898 | 40.1 | -0.0007790135 | -0.001065233 | -0.001331241 | -0.006357573 | 40.1 | -0.0007797482 | -0.001048398 | -0.001335565 | -0.006270737 | 39.77 | -0.0007808836 | -0.00105917 | -0.001337898 | -0.006360286 | -10.56 | -0.0007455389 | -0.0009572447 | -0.001491833 | -0.005668804 | 39.44
40.43 | -0.0007542099 | -0.0008653057 | -0.001502676 | -0.005214917 | 40.43 | -0.0007796017 | -0.001065138 | -0.001327565 | -0.006360951 | 40.43 | -0.0007803804 | -0.001048138 | -0.001331949 | -0.006273229 | 40.1 | -0.0007803459 | -0.00105999 | -0.001339955 | -0.006361831 | -10.23 | -0.000745739 | -0.000956307 | -0.001489162 | -0.005663235 | 39.77
40.76 | -0.0007497494 | -0.0008682838 | -0.001465551 | -0.005233415 | 40.76 | -0.0007794652 | -0.00106557 | -0.001331335 | -0.006359848 | 40.76 | -0.0007801993 | -0.00104846 | -0.001335645 | -0.00627147 | 40.43 | -0.0007809563 | -0.001060097 | -0.001335614 | -0.00636608 | -9.9 | -0.0007444857 | -0.0009573553 | -0.001486915 | -0.005665937 | 40.1
41.09 | -0.0007554825 | -0.0008658251 | -0.001505302 | -0.005218597 | 41.09 | -0.0007800007 | -0.001065643 | -0.001327986 | -0.006364603 | 41.09 | -0.0007807793 | -0.001048376 | -0.001332351 | -0.006275385 | 40.76 | -0.0007803568 | -0.001060474 | -0.001339173 | -0.00636383 | -9.57 | -0.0007450598 | -0.0009570118 | -0.001484264 | -0.005663362 | 40.43
41.42 | -0.0007507159 | -0.0008685479 | -0.001466559 | -0.005235047 | 41.42 | -0.0007792984 | -0.001065121 | -0.001332017 | -0.006359024 | 41.42 | -0.0007800351 | -0.001047753 | -0.001336346 | -0.006269164 | 41.09 | -0.0007803098 | -0.001060546 | -0.001333355 | -0.00636858 | -9.24 | -0.0007442633 | -0.0009578164 | -0.001486072 | -0.005663606 | 40.76
41.75 | -0.000755665 | -0.0008664555 | -0.001500637 | -0.005222914 | 41.75 | -0.0007783871 | -0.001064985 | -0.001322491 | -0.006364238 | 41.75 | -0.0007791658 | -0.001047462 | -0.001326889 | -0.006273549 | 41.42 | -0.0007793274 | -0.001060041 | -0.001338221 | -0.006362298 | -8.91 | -0.0007433748 | -0.0009573126 | -0.00147587 | -0.005661774 | 41.09
42.08 | -0.0007512746 | -0.0008687054 | -0.001467075 | -0.005235842 | 42.08 | -0.0007777906 | -0.001064195 | -0.001328497 | -0.006356592 | 42.08 | -0.0007785236 | -0.001046582 | -0.001332844 | -0.0062653 | 41.75 | -0.0007786984 | -0.001060086 | -0.00132981 | -0.006368186 | -8.58 | -0.0007414038 | -0.0009571183 | -0.001473158 | -0.00565746 | 41.42
42.41 | -0.0007554776 | -0.0008668022 | -0.001497531 | -0.005225876 | 42.41 | -0.0007770995 | -0.001064936 | -0.001317164 | -0.006366033 | 42.41 | -0.0007778736 | -0.001047173 | -0.001321563 | -0.006273948 | 42.08 | -0.0007785195 | -0.00105941 | -0.001338763 | -0.006360527 | -8.25 | -0.0007396768 | -0.0009568205 | -0.001456392 | -0.005657736 | 41.75
42.74 | -0.0007516367 | -0.0008684313 | -0.00147157 | -0.005234807 | 42.74 | -0.000778534 | -0.00106473 | -0.001331052 | -0.006359117 | 42.74 | -0.0007792634 | -0.001046886 | -0.001335387 | -0.006266459 | 42.41 | -0.0007774606 | -0.00106002 | -0.00132539 | -0.006369898 | -7.92 | -0.0007388863 | -0.0009567 | -0.001458708 | -0.005652624 | 42.08
43.07 | -0.0007550882 | -0.0008667631 | -0.001496783 | -0.005227131 | 43.07 | -0.0007786031 | -0.001066511 | -0.001320209 | -0.006373459 | 43.07 | -0.0007793687 | -0.001048527 | -0.001324543 | -0.006280093 | 42.74 | -0.0007784215 | -0.001059629 | -0.001338783 | -0.006362071 | -7.59 | -0.0007370428 | -0.0009568274 | -0.001439753 | -0.005655685 | 42.41
43.4 | -0.0007521809 | -0.0008681129 | -0.001477038 | -0.005233249 | 43.4 | -0.0007803781 | -0.001066275 | -0.001335382 | -0.006365852 | 43.4 | -0.000781099 | -0.001048214 | -0.001339666 | -0.006271916 | 43.07 | -0.000778613 | -0.001061563 | -0.00132792 | -0.006377226 | -7.26 | -0.000736501 | -0.0009565577 | -0.00144413 | -0.005648917 | 42.74
43.73 | -0.000755076 | -0.0008669022 | -0.001497568 | -0.005228831 | 43.73 | -0.0007796814 | -0.001068108 | -0.001320251 | -0.006381356 | 43.73 | -0.0007804395 | -0.001049911 | -0.001324555 | -0.006286747 | 43.4 | -0.0007807803 | -0.001061563 | -0.001344782 | -0.006370297 | -6.93 | -0.0007348205 | -0.0009575586 | -0.001424963 | -0.005656208 | 43.07
44.06 | -0.0007520002 | -0.000868012 | -0.001476793 | -0.00523242 | 44.06 | -0.0007812651 | -0.001067322 | -0.001335928 | -0.006371344 | 44.06 | -0.0007819827 | -0.001049049 | -0.001340232 | -0.006276148 | 43.73 | -0.0007802364 | -0.001063561 | -0.001329265 | -0.006386895 | -6.6 | -0.0007355532 | -0.0009574652 | -0.001435877 | -0.00564942 | 43.4
44.39 | -0.0007537515 | -0.000867166 | -0.001489035 | -0.005230529 | 44.39 | -0.0007800188 | -0.001069133 | -0.001317325 | -0.006387993 | 44.39 | -0.0007807768 | -0.00105073 | -0.001321604 | -0.006292169 | 44.06 | -0.0007817513 | -0.001062817 | -0.001345061 | -0.006377023 | -6.27 | -0.0007337785 | -0.0009588511 | -0.001414071 | -0.005659558 | 43.73
44.72 | -0.000751477 | -0.0008682081 | -0.001471485 | -0.005232396 | 44.72 | -0.0007817586 | -0.001067904 | -0.001334596 | -0.006375029 | 44.72 | -0.000782474 | -0.001049429 | -0.001338889 | -0.006278613 | 44.39 | -0.000780182 | -0.001064729 | -0.001324222 | -0.006394565 | -5.94 | -0.0007351897 | -0.000958611 | -0.001427604 | -0.005651732 | 44.06
45.05 | -0.0007541255 | -0.0008678675 | -0.001486988 | -0.005233663 | 45.05 | -0.0007794027 | -0.001069656 | -0.001310716 | -0.006391964 | 45.05 | -0.0007801509 | -0.001051056 | -0.00131495 | -0.006294951 | 44.72 | -0.0007821063 | -0.001063587 | -0.001343308 | -0.006381881 | -5.61 | -0.0007332612 | -0.0009603608 | -0.001403098 | -0.00566421 | 44.39
45.38 | -0.0007534548 | -0.0008686275 | -0.001482808 | -0.005233636 | 45.38 | -0.0007808838 | -0.001067625 | -0.001329505 | -0.006374989377 | 45.38 | -0.0007815763 | -0.00104896 | -0.001333765 | -0.006277375 | 45.05 | -0.0007798284 | -0.001065586 | -0.001318224 | -0.006400171 | -5.28 | -0.0007342921 | -0.0009597189 | -0.001416066 | -0.005654016 | 44.72
45.71 | -0.0007556262 | -0.0008684616 | -0.001496549 | -0.005237705 | 45.71 | -0.0007778471 | -0.001069353 | -0.001301456 | -0.006392849 | 45.71 | -0.000778572 | -0.00105057 | -0.001305658 | -0.006294664 | 45.38 | -0.000781617 | -0.001063646 | -0.001339516 | -0.006383335 | -4.95 | -0.0007306419 | -0.0009612117 | -0.001384501 | -0.005666204 | 45.05
46.04 | -0.0007543415 | -0.0008684274 | -0.001491534 | -0.005233879 | 46.04 | -0.0007801091 | -0.00106713 | -0.001325057 | -0.00637439 | 46.04 | -0.0007807894 | -0.001048287 | -0.001329309 | -0.006275631 | 45.71 | -0.0007785673 | -0.001065602 | -0.001311346 | -0.006402265 | -4.62 | -0.0007311354 | -0.0009598799 | -0.001399908 | -0.005652031 | 45.38
46.37 | -0.0007549473 | -0.0008684279 | -0.001493257 | -0.005239886 | 46.37 | -0.0007771227 | -0.001069503 | -0.001295189 | -0.006395323 | 46.37 | -0.0007778355 | -0.001050546 | -0.001299364 | -0.00629603 | 46.04 | -0.0007808951 | -0.001063475 | -0.001336098 | -0.006383623 | -4.29 | -0.0007270482 | -0.0009618292 | -0.001364737 | -0.005666506 | 45.71
46.7 | -0.0007544807 | -0.0008684068 | -0.001490973 | -0.00523425 | 46.7 | -0.000780648 | -0.001067253 | -0.001325518 | -0.00637542 | 46.7 | -0.0007813292 | -0.001048239 | -0.001329774 | -0.006275592 | 46.37 | -0.0007777509 | -0.001065938 | -0.001305777 | -0.006405006 | -3.96 | -0.0007288655 | -0.0009601101 | -0.001387263 | -0.005649623 | 46.04
47.03 | -0.00075498 | -0.0008690148 | -0.00148984 | -0.005243886 | 47.03 | -0.0007781273 | -0.001069881 | -0.001298523 | -0.006397975 | 47.03 | -0.0007788381 | -0.001050755 | -0.001302692 | -0.006297619 | 46.7 | -0.000781171 | -0.00106359 | -0.001336896 | -0.00638448 | -3.63 | -0.0007253822 | -0.0009621929 | -0.001356123 | -0.0056653 | 46.37
47.36 | -0.0007554138 | -0.0008686757 | -0.001494247 | -0.005235841 | 47.36 | -0.000781969 | -0.00106721 | -0.001329679 | -0.00637592 | 47.36 | -0.0007826537 | -0.001048031 | -0.001333933 | -0.006275059 | 47.03 | -0.0007783313 | -0.001066379 | -0.001308287 | -0.006407603 | -3.3 | -0.0007276423 | -0.0009604023 | -0.001380511 | -0.005647469 | 46.7
47.69 | -0.0007557056 | -0.000869558 | -0.001490054 | -0.005247905 | 47.69 | -0.0007786607 | -0.001069475 | -0.001301204 | -0.006398272 | 47.69 | -0.0007793686 | -0.001050185 | -0.001305375 | -0.006296853 | 47.36 | -0.0007822008 | -0.001063755 | -0.001341211 | -0.006384885 | -2.97 | -0.0007230948 | -0.0009625863 | -0.001342426 | -0.005664312 | 47.03
48.02 | -0.0007565622 | -0.0008688712 | -0.001497179 | -0.005237208 | 48.02 | -0.0007809949 | -0.001065768 | -0.001325417 | -0.0063709 | 48.02 | -0.0007816678 | -0.001046432 | -0.001329602 | -0.006269031 | 47.69 | -0.0007787165 | -0.001066152 | -0.001312598 | -0.006407536 | -2.64 | -0.000725311 | -0.0009603656 | -0.001366532 | -0.00564425 | 47.36
48.35 | -0.0007562345 | -0.0008699941 | -0.001488254 | -0.005251311 | 48.35 | -0.0007768598 | -0.001067687 | -0.001296061 | -0.006392302 | 48.35 | -0.0007775443 | -0.001048248 | -0.001300188 | -0.00628986 | 48.02 | -0.0007808632 | -0.001062332 | -0.001337529 | -0.006379317 | -2.31 | -0.0007205769 | -0.0009626487 | -0.001329536 | -0.005662944 | 47.69
48.68 | -0.0007571364 | -0.0008687619 | -0.001497999 | -0.005237356 | 48.68 | -0.000779617 | -0.001064057 | -0.001322823 | -0.006365555 | 48.68 | -0.0007802712 | -0.001044576 | -0.00132699 | -0.006262692 | 48.35 | -0.0007762957 | -0.001064266 | -0.001306693 | -0.006400739 | -1.98 | -0.0007227253 | -0.0009597317 | -0.001352149 | -0.005638133 | 48.02
49.01 | -0.0007549948 | -0.0008697231 | -0.001480003 | -0.005251564 | 49.01 | -0.0007758728 | -0.001066554 | -0.001291231 | -0.006388357 | 49.01 | -0.0007765437 | -0.001046977 | -0.001295386 | -0.006284945 | 48.68 | -0.0007795941 | -0.001060906 | -0.001336406 | -0.006374618 | -1.65 | -0.000717482 | -0.00096193 | -0.001313447 | -0.005657691 | 48.35
49.34 | -0.0007559863 | -0.0008679194 | -0.001493943 | -0.005233974 | 49.34 | -0.0007801019 | -0.001063795 | -0.00132183 | -0.006364607 | 49.34 | -0.0007807463 | -0.001044178 | -0.001325994 | -0.006260804 | 49.01 | -0.0007761251 | -0.001063648 | -0.001305646 | -0.006398639 | -1.32 | -0.0007197777 | -0.0009588935 | -0.001337425 | -0.005632846 | 48.68
49.67 | -0.0007533893 | -0.0008692746 | -0.001472953 | -0.005250873 | 49.67 | -0.0007769644 | -0.001067056 | -0.001291218 | -0.006390134 | 49.67 | -0.0007776327 | -0.001047348 | -0.001295378 | -0.006285844 | 49.34 | -0.0007798974 | -0.001060688 | -0.001334759 | -0.006374148 | -0.99 | -0.0007144823 | -0.0009613656 | -0.001295273 | -0.005653109 | 49.01
50 | -0.0007555671 | -0.0008672882 | -0.00149311 | -0.005231592 | 50 | -0.0007808728 | -0.001064323 | -0.00132033 | -0.006366521 | 50 | -0.0007815094 | -0.001044569 | -0.001324473 | -0.006261781 | 49.67 | -0.0007768062 | -0.001064212 | -0.001303554 | -0.00640075 | -0.66 | -0.0007167102 | -0.0009585658 | -0.001316992 | -0.005628833 | 49.34
50.33 | -0.0007532303 | -0.0008690988 | -0.001471049 | -0.005251271 | 50.33 | -0.0007773733 | -0.001067465 | -0.001288965 | -0.006391839 | 50.33 | -0.000778033 | -0.001047628 | -0.001293121 | -0.006286658 | 50 | -0.0007810884 | -0.00106184 | -0.001333413 | -0.00637841 | -0.33 | -0.0007119594 | -0.0009615196 | -0.001277652 | -0.00565057 | 49.67
50.66 | -0.0007563889 | -0.0008670956 | -0.001497065 | -0.005230812 | 50.66 | -0.0007811724 | -0.001064624 | -0.001317054 | -0.006367969 | 50.66 | -0.0007817968 | -0.001044738 | -0.001321205 | -0.006262287 | 50.33 | -0.0007774982 | -0.001065171 | -0.001301224 | -0.006404545 | 0 | -0.0007150488 | -0.0009590705 | -0.001303549 | -0.005627807 | 50
50.99 | -0.0007545323 | -0.0008695361 | -0.001476675 | -0.00525381 | 50.99 | -0.0007777222 | -0.00106775 | -0.001285863 | -0.006393303 | 50.99 | -0.0007783729 | -0.001047784 | -0.001290017 | -0.006287206 | 50.66 | -0.0007811428 | -0.001062321 | -0.001328844 | -0.0063808 | 0.33 | -0.0007102899 | -0.0009621347 | -0.001263698 | -0.005650551 | 50.33
51.32 | -0.0007577368 | -0.0008672795 | -0.00150322 | -0.005231545 | 51.32 | -0.0007812715 | -0.001064561 | -0.001313293 | -0.006367817 | 51.32 | -0.000781885 | -0.001044547 | -0.001317461 | -0.006261208 | 50.99 | -0.0007775892 | -0.001065483 | -0.00129712 | -0.006406472 | 0.66 | -0.0007135848 | -0.0009596918 | -0.001289011 | -0.005627778 | 50.66
51.65 | -0.000754875 | -0.0008694747 | -0.001476735 | -0.005253843 | 51.65 | -0.000776863 | -0.00106724 | -0.001280986 | -0.00639131 | 51.65 | -0.0007775019 | -0.001047149 | -0.001285175 | -0.006284296 | 51.32 | -0.0007814389 | -0.001062448 | -0.001326233 | -0.006381652 | 0.99 | -0.0007091259 | -0.0009628597 | -0.001249965 | -0.005651101 | 50.99
51.98 | -0.0007584135 | -0.0008669256 | -0.001506438 | -0.005230209 | 51.98 | -0.0007797409 | -0.001063596 | -0.0013077 | -0.006364272 | 51.98 | -0.0007803534 | -0.001043459 | -0.001311928 | -0.006256763 | 51.65 | -0.0007772823 | -0.001065366 | -0.001294287 | -0.006406108 | 1.32 | -0.0007119761 | -0.0009600659 | -0.00127521 | -0.005626693 | 51.32
52.31 | -0.0007538665 | -0.0008689555 | -0.001470981 | -0.005252729 | 52.31 | -0.000775582 | -0.001066605 | -0.001274051 | -0.006389277 | 52.31 | -0.0007762166 | -0.001046398 | -0.001278294 | -0.006281371 | 51.98 | -0.0007800733 | -0.001061622 | -0.001321077 | -0.006378709 | 1.65 | -0.0007066051 | -0.0009628546 | -0.001234939 | -0.005648421 | 51.65
52.64 | -0.0007571249 | -0.0008658954 | -0.001501707 | -0.005226438 | 52.64 | -0.000779765 | -0.001063222 | -0.001304243 | -0.006363342 | 52.64 | -0.00078038 | -0.001042966 | -0.001308482 | -0.006254962 | 52.31 | -0.0007755528 | -0.001064469 | -0.001287017 | -0.006403117 | 1.98 | -0.0007089739 | -0.0009597024 | -0.001260975 | -0.005622055 | 51.98
52.97 | -0.0007531995 | -0.0008685419 | -0.001468633 | -0.005252212 | 52.97 | -0.000775946 | -0.001066625 | -0.001272516 | -0.006390467 | 52.97 | -0.0007765772 | -0.001046301 | -0.001276749 | -0.006281706 | 52.64 | -0.0007796853 | -0.001061177 | -0.001317447 | -0.00637733 | 2.31 | -0.0007036629 | -0.0009627703 | -0.001220611 | -0.005644774 | 52.31
53.3 | -0.0007578676 | -0.0008655854 | -0.001505547 | -0.0052252 | 53.3 | -0.0007803756 | -0.001063007 | -0.001305319 | -0.00636231 | 53.3 | -0.0007809845 | -0.001042632 | -0.001309485 | -0.006253097 | 52.97 | -0.0007759583 | -0.001064767 | -0.001286006 | -0.006404907 | 2.64 | -0.0007061987 | -0.0009595805 | -0.001245363 | -0.005618402 | 52.64
53.63 | -0.0007540006 | -0.0008684566 | -0.001470741 | -0.005252389 | 53.63 | -0.0007771718 | -0.001066505 | -0.001281007 | -0.006389724 | 53.63 | -0.0007777878 | -0.001046068 | -0.001285185 | -0.006280155 | 53.3 | -0.0007802819 | -0.001061145 | -0.001318293 | -0.006376415 | 2.97 | -0.0007010232 | -0.0009626783 | -0.00120543 | -0.005641693 | 52.97
53.96 | -0.0007589662 | -0.0008653656 | -0.001508926 | -0.005224866 | 53.96 | -0.0007825616 | -0.001062787 | -0.001319163 | -0.006362151 | 53.96 | -0.0007831709 | -0.001042293 | -0.001323363 | -0.006252087 | 53.63 | -0.0007768952 | -0.001064682 | -0.001293759 | -0.006403622 | 3.3 | -0.0007041967 | -0.0009594892 | -0.001231757 | -0.005614576 | 53.3
54.29 | -0.0007545813 | -0.0008683903 | -0.001469886 | -0.005253147 | 54.29 | -0.0007778806 | -0.00106594 | -0.0012843 | -0.006388653 | 54.29 | -0.0007784988 | -0.001045385 | -0.001288538 | -0.00627823 | 53.96 | -0.0007820984 | -0.001060967 | -0.001331808 | -0.006375463 | 3.63 | -0.0006990672 | -0.0009625577 | -0.00119552 | -0.005638215 | 53.63
54.62 | -0.0007596053 | -0.0008652585 | -0.001508667 | -0.005225071 | 54.62 | -0.0007815945 | -0.001061685 | -0.001312775 | -0.006358826 | 54.62 | -0.0007822041 | -0.001041071 | -0.001317033 | -0.006247887 | 54.29 | -0.0007772502 | -0.001064201 | -0.001297556 | -0.006401765 | 3.96 | -0.0007022926 | -0.0009590182 | -0.001223638 | -0.005609526 | 53.96
54.95 | -0.0007549993 | -0.0008685738 | -0.001468245 | -0.005254435 | 54.95 | -0.0007759496 | -0.001064844 | -0.001275247 | -0.006385336 | 54.95 | -0.000776556 | -0.001044174 | -0.001279548 | -0.006274036 | 54.62 | -0.0007808567 | -0.001059928 | -0.00132651 | -0.006371557 | 4.29 | -0.0006971696 | -0.0009621123 | -0.00118837 | -0.005634016 | 54.29
55.28 | -0.0007601267 | -0.0008651787 | -0.001509176 | -0.005224622 | 55.28 | -0.0007799238 | -0.001060516 | -0.001307268 | -0.006355198 | 55.28 | -0.0007805257 | -0.001039787 | -0.001311601 | -0.006243371 | 54.95 | -0.0007746917 | -0.001062938 | -0.001287772 | -0.00639738 | 4.62 | -0.0007003048 | -0.0009584583 | -0.001214513 | -0.005605307 | 54.62
55.61 | -0.0007541962 | -0.0008681368 | -0.001463348 | -0.005252964 | 55.61 | -0.0007741918 | -0.001063945 | -0.001269389 | -0.006382519 | 55.61 | -0.0007747841 | -0.001043164 | -0.001273751 | -0.006270343 | 55.28 | -0.0007787059 | -0.001058647 | -0.00132035 | -0.006367101 | 4.95 | -0.0006940621 | -0.0009616697 | -0.001170404 | -0.005630887 | 54.95
55.94 | -0.0007590409 | -0.0008640766 | -0.001506342 | -0.00521983 | 55.94 | -0.000779726 | -0.001060397 | -0.001307357 | -0.006354812 | 55.94 | -0.0007803213 | -0.001039556 | -0.001311745 | -0.006242139 | 55.61 | -0.0007736917 | -0.001062536 | -0.001285096 | -0.006396025 | 5.28 | -0.0006971519 | -0.0009579503 | -0.001197296 | -0.005601877 | 55.28
56.27 | -0.0007529751 | -0.000867322 | -0.001459117 | -0.005249648 | 56.27 | -0.0007755462 | -0.00106506 | -0.001272918 | -0.006386867 | 56.27 | -0.0007761334 | -0.001044172 | -0.001277295 | -0.006273871 | 55.94 | -0.0007793981 | -0.00105919 | -0.001322663 | -0.006369095 | 5.61 | -0.0006909645 | -0.000961524 | -0.001153522 | -0.005628671 | 55.61
56.6 | -0.0007589135 | -0.0008633738 | -0.001506513 | -0.00521629 | 56.6 | -0.000781673 | -0.001061867 | -0.001310782 | -0.006360855 | 56.6 | -0.0007822728 | -0.00104091 | -0.001315189 | -0.00624736 | 56.27 | -0.000775272 | -0.001063974 | -0.001288602 | -0.006401439 | 5.94 | -0.000694429 | -0.0009580546 | -0.001181442 | -0.005600274 | 55.94
56.93 | -0.0007531755 | -0.0008668808 | -0.001459365 | -0.005247246 | 56.93 | -0.0007765504 | -0.001066195 | -0.001271531 | -0.006392316 | 56.93 | -0.0007771365 | -0.001045194 | -0.001275984 | -0.006278462 | 56.6 | -0.0007813858 | -0.001060816 | -0.001326565 | -0.006375659 | 6.27 | -0.0006888138 | -0.0009621399 | -0.00113948 | -0.005629165 | 56.27
57.26 | -0.0007591798 | -0.0008629658 | -0.001506288 | -0.005213775 | 57.26 | -0.0007817149 | -0.001062541 | -0.001306996 | -0.006364764 | 57.26 | -0.0007823194 | -0.001041465 | -0.001311486 | -0.006250403 | 56.93 | -0.0007761438 | -0.001065309 | -0.001287139 | -0.006407661 | 6.6 | -0.000693091 | -0.0009588933 | -0.001170554 | -0.005601821 | 56.6
57.59 | -0.0007533372 | -0.0008666178 | -0.001458312 | -0.005244858 | 57.59 | -0.000775955 | -0.00106709 | -0.001265054 | -0.006396975 | 57.59 | -0.0007765438 | -0.001045974 | -0.001269574 | -0.006282249 | 57.26 | -0.000781433 | -0.001061639 | -0.001322364 | -0.006380346 | 6.93 | -0.0006872169 | -0.0009630935 | -0.001125976 | -0.005631933 | 56.93
57.92 | -0.0007592771 | -0.0008626316 | -0.001505509 | -0.00521126 | 57.92 | -0.0007819931 | -0.001063146 | -0.001307189 | -0.006367964 | 57.92 | -0.0007825945 | -0.001041949 | -0.001311725 | -0.006252711 | 57.59 | -0.0007756921 | -0.001066064 | -0.001280821 | -0.006412091 | 7.26 | -0.0006918054 | -0.0009598044 | -0.001158267 | -0.00560425 | 57.26
58.25 | -0.0007530803 | -0.0008660619 | -0.001456683 | -0.005241258 | 58.25 | -0.0007760652 | -0.001067588 | -0.001266082 | -0.006399805 | 58.25 | -0.0007766437 | -0.001046352 | -0.001270664 | -0.006284185 | 57.92 | -0.0007812731 | -0.001062084 | -0.001319892 | -0.006383244 | 7.59 | -0.0006861016 | -0.0009641322 | -0.001114311 | -0.005634901 | 57.59
58.58 | -0.0007588897 | -0.0008619126 | -0.001504104 | -0.00520726 | 58.58 | -0.000782305 | -0.001063185 | -0.001310237 | -0.006368796 | 58.58 | -0.0007829012 | -0.001041864 | -0.001314866 | -0.006252624 | 58.25 | -0.0007751922 | -0.001066627 | -0.001278682 | -0.006414972 | 7.92 | -0.0006901836 | -0.0009603833 | -0.001146875 | -0.005605006 | 57.92
58.91 | -0.0007521072 | -0.0008650977 | -0.001452778 | -0.005236426 | 58.91 | -0.0007761428 | -0.001067839 | -0.001267326 | -0.00640174 | 58.91 | -0.0007767158 | -0.001046481 | -0.001271989 | -0.006285222 | 58.58 | -0.0007814527 | -0.001062358 | -0.001322981 | -0.006384798 | 8.25 | -0.0006834748 | -0.0009643425 | -0.001100737 | -0.005634156 | 58.25
59.24 | -0.000757642 | -0.0008607411 | -0.001499032 | -0.005202269 | 59.24 | -0.0007827735 | -0.00106354 | -0.001311147 | -0.006371087 | 59.24 | -0.0007833704 | -0.001042092 | -0.001315867 | -0.00625399 | 58.91 | -0.0007753827 | -0.001067077 | -0.001281344 | -0.006417363 | 8.58 | -0.0006873864 | -0.0009604311 | -0.001134656 | -0.005603464 | 58.58
59.57 | -0.0007514546 | -0.0008641013 | -0.001449639 | -0.005231913 | 59.57 | -0.0007763298 | -0.001068101 | -0.001266339 | -0.006404049 | 59.57 | -0.0007769051 | -0.001046617 | -0.00127109 | -0.006286606 | 59.24 | -0.0007821603 | -0.001062888 | -0.001325593 | -0.00638743 | 8.91 | -0.0006806019 | -0.000964609 | -0.001087644 | -0.005633497 | 58.91
59.9 | -0.0007580938 | -0.0008601474 | -0.001499988 | -0.005199736 | 59.9 | -0.0007826426 | -0.001063867 | -0.001309034 | -0.006373161 | 59.9 | -0.0007832469 | -0.001042292 | -0.001313851 | -0.006255129 | 59.57 | -0.0007759878 | -0.001067571 | -0.001282598 | -0.006420072 | 9.24 | -0.0006846609 | -0.0009606545 | -0.001121194 | -0.005602998 | 59.24
60.23 | -0.0007524336 | -0.0008637454 | -0.001453078 | -0.005230189 | 60.23 | -0.0007764443 | -0.001068812 | -0.001266666 | -0.006407391 | 60.23 | -0.0007770238 | -0.001047201 | -0.001271526 | -0.006289024 | 59.9 | -0.0007821623 | -0.001063275 | -0.001324117 | -0.006389025 | 9.57 | -0.000677965 | -0.0009649158 | -0.001073649 | -0.005633599 | 59.57
60.56 | -0.0007589169 | -0.00085993 | -0.001502483 | -0.005199256 | 60.56 | -0.0007837224 | -0.001064462 | -0.001315864 | -0.006376401 | 60.56 | -0.0007843352 | -0.001042755 | -0.001320831 | -0.00625741 | 60.23 | -0.0007757713 | -0.001068245 | -0.001282583 | -0.006422416 | 9.9 | -0.0006831267 | -0.0009611139 | -0.001111078 | -0.005603302 | 59.9
60.89 | -0.0007529067 | -0.0008636164 | -0.001452148 | -0.005229349 | 60.89 | -0.00077671 | -0.001068931 | -0.001269555 | -0.006409049 | 60.89 | -0.0007772911 | -0.001047187 | -0.001274568 | -0.006289691 | 60.56 | -0.000782751 | -0.001063799 | -0.001330688 | -0.006390906 | 10.23 | -0.0006767488 | -0.0009658692 | -0.001067246 | -0.005635808 | 60.23
61.22 | -0.0007596344 | -0.000860016 | -0.001501901 | -0.005199433 | 61.22 | -0.0007825177 | -0.001063945 | -0.001311752 | -0.006375782 | 61.22 | -0.0007831276 | -0.001042108 | -0.001316886 | -0.006255832 | 60.89 | -0.000775153718 | -0.001068158 | -0.001284103 | -0.006422056 | 10.56 | -0.0006819219 | -0.0009618743 | -0.00110765 | -0.005604691 | 60.56
61.55 | -0.0007537247 | -0.0008638205 | -0.00145166 | -0.005229998 | 61.55 | -0.0007749533 | -0.00106833 | -0.001264521 | -0.006407821 | 61.55 | -0.0007755304 | -0.001046449 | -0.001269711 | -0.006287427 | 61.22 | -0.0007805204 | -0.001063206 | -0.001323852 | -0.006389064 | 10.89 | -0.0006731455 | -0.0009657859 | -0.001051157 | -0.00563411 | 60.89
61.88 | -0.0007601198 | -0.0008600022 | -0.001500877 | -0.005199173 | 61.88 | -0.0007814064 | -0.001063686 | -0.001309849 | -0.006376164 | 61.88 | -0.0007820148 | -0.001041714 | -0.001315157 | -0.006255222 | 61.55 | -0.0007730206 | -0.00106771 | -0.001277858 | -0.006420752 | 11.22 | -0.0006766124 | -0.0009611945 | -0.001080442 | -0.005601811 | 61.22
62.21 | -0.0007531862 | -0.0008634097 | -0.001449587 | -0.005227863 | 62.21 | -0.0007744508 | -0.001068622 | -0.00126431 | -0.00641013 | 62.21 | -0.0007750331 | -0.001046599 | -0.001269684 | -0.006288689 | 61.88 | -0.0007797208 | -0.001063237 | -0.001323042 | -0.006390105 | 11.55 | -0.0006695657 | -0.0009659338 | -0.001032624 | -0.005635173 | 61.55
62.54 | -0.0007593596 | -0.0008593791 | -0.001499963 | -0.005195975 | 62.54 | -0.0007827443 | -0.001064924 | -0.001315945 | -0.006382205 | 62.54 | -0.0007833605 | -0.001042806 | -0.001321409 | -0.00626022 | 62.21 | -0.0007734465 | -0.001068512 | -0.001281955 | -0.006424504 | 11.88 | -0.0006751956 | -0.0009621501 | -0.001072929 | -0.005605788 | 61.88
62.87 | -0.0007528803 | -0.0008626536 | -0.001451587 | -0.005224057 | 62.87 | -0.0007771891 | -0.001070539 | -0.001274395 | -0.006418279 | 62.87 | -0.0007777824 | -0.001048369 | -0.001279896 | -0.006295797 | 62.54 | -0.0007817398 | -0.001064975 | -0.001333033 | -0.006397666 | 12.21 | -0.0006673921 | -0.0009669006 | -0.001020635 | -0.005637811 | 62.21
63.2 | -0.0007596035 | -0.0008584975 | -0.001504526 | -0.00519238 | 63.2 | -0.0007852054 | -0.001067177 | -0.001322131 | -0.006392803 | 63.2 | -0.0007858459 | -0.001044894 | -0.001327835 | -0.006269671 | 62.87 | -0.00077587 | -0.001070746 | -0.001290352 | -0.006433498 | 12.54 | -0.000671914 | -0.000963423 | -0.001053586 | -0.005610433 | 62.54
63.53 | -0.0007527896 | -0.0008620031 | -0.001449992 | -0.005221131 | 63.53 | -0.0007784373 | -0.00107229 | -0.001277392 | -0.006427325 | 63.53 | -0.0007790355 | -0.001049956 | -0.001283046 | -0.006303704 | 63.2 | -0.0007835707 | -0.001067319 | -0.001334976 | -0.006408426 | 12.87 | -0.0006650193 | -0.0009686065 | -0.001003919 | -0.005644213 | 62.87
63.86 | -0.000759287 | -0.0008580072 | -0.001501227 | -0.005190331 | 63.86 | -0.0007850183 | -0.001068453 | -0.001319861 | -0.006400266 | 63.86 | -0.0007856643 | -0.001046003 | -0.001325753 | -0.006275942 | 63.53 | -0.000776967 | -0.001072604 | -0.001291126 | -0.006443006 | 13.2 | -0.000670305 | -0.0009655406 | -0.001037864 | -0.005619293 | 63.2
64.19 | -0.0007522952 | -0.0008616794 | -0.001446661 | -0.005218908 | 64.19 | -0.0007782037 | -0.001073634 | -0.001272955 | -0.006434216 | 64.19 | -0.0007788058 | -0.001051132 | -0.001278792 | -0.00630939 | 63.86 | -0.0007838492 | -0.00106891 | -0.00133379 | -0.006417356 | 13.53 | -0.0006642174 | -0.0009710324 | -0.0009934727 | -0.005653664 | 63.53
64.52 | -0.0007588875 | -0.0008579426 | -0.001498516 | -0.005189408 | 64.52 | -0.000784606 | -0.001069387 | -0.001314322 | -0.006406278 | 64.52 | -0.0007852453 | -0.001046767 | -0.001320343 | -0.006280722 | 64.19 | -0.0007771474 | -0.001074181 | -0.001290133 | -0.00645107 | 13.86 | -0.0006692429 | -0.0009674792 | -0.00102776 | -0.005627805 | 63.86
64.85 | -0.0007522529 | -0.0008617026 | -0.001445938 | -0.005218315 | 64.85 | -0.0007780541 | -0.001073956 | -0.001273015 | -0.006437766 | 64.85 | -0.0007786502 | -0.001051279 | -0.001279012 | -0.006311665 | 64.52 | -0.0007837298 | -0.001070093 | -0.001331043 | -0.00642426 | 14.19 | -0.0006619387 | -0.0009720081 | -0.0009819776 | -0.005658621 | 64.19
65.18 | -0.0007592536 | -0.0008577946 | -0.001500862 | -0.005188462 | 65.18 | -0.0007852048 | -0.001069893 | -0.001320531 | -0.006410809 | 65.18 | -0.0007858345 | -0.001047092 | -0.001326708 | -0.006283944 | 64.85 | -0.0007771758 | -0.001074928 | -0.001290504 | -0.006455971 | 14.52 | -0.0006668435 | -0.0009683199 | -0.001016652 | -0.00563299 | 64.52
65.51 | -0.0007520355 | -0.0008613908 | -0.001447712 | -0.005217364 | 65.51 | -0.0007786902 | -0.001074275 | -0.001279177 | -0.006440155 | 65.51 | -0.0007792863 | -0.001051411 | -0.001285353 | -0.006312698 | 65.18 | -0.0007841349 | -0.00107081 | -0.001335524 | -0.006429395 | 14.85 | -0.0006597864 | -0.0009727032 | -0.0009746048 | -0.00566234 | 64.85
65.84 | -0.0007596774 | -0.0008574547 | -0.001507271 | -0.005187796 | 65.84 | -0.0007851263 | -0.001070174 | -0.001319515 | -0.006413873 | 65.84 | -0.0007857631 | -0.001047179 | -0.001325889 | -0.006285602 | 65.51 | -0.0007772584 | -0.001075256 | -0.001293636 | -0.006458058 | 15.18 | -0.0006648608 | -0.0009690326 | -0.00100876 | -0.005636884 | 65.18
66.17 | -0.0007536977 | -0.0008613786 | -0.001459123 | -0.005218239 | 66.17 | -0.0007788967 | -0.00107431 | -0.001278905 | -0.006441676 | 66.17 | -0.0007794966 | -0.001051243 | -0.001285294 | -0.006312764 | 65.84 | -0.0007838657 | -0.001071397 | -0.001334133 | -0.006433092 | 15.5 | -0.0006573992 | -0.0009731371 | -0.0009616958 | -0.005662952 | 65.5
66.5 | -0.0007615114 | -0.0008573815 | -0.001517794 | -0.005189133 | 66.5 | -0.0007847401 | -0.001070561 | -0.001315267 | -0.006417666 | 66.5 | -0.0007853821 | -0.001047358 | -0.001321838 | -0.006287908 | 66.17 | -0.0007779287 | -0.001075724 | -0.001297004 | -0.006460276 | 15.83 | -0.0006611538 | -0.0009695804 | -0.0009855833 | -0.005639272 | 65.83
66.83 | -0.0007544596 | -0.0008613406 | -0.001460077 | -0.005219252 | 66.83 | -0.0007794856 | -0.001074606 | -0.001281889 | -0.006443823 | 66.83 | -0.000780082 | -0.001051326 | -0.001288458 | -0.006313405 | 66.5 | -0.0007836722 | -0.001071954 | -0.001331747 | -0.006436448 | 16.16 | -0.0006538065 | -0.0009731534 | -0.0009421887 | -0.005662756 | 66.16
67.16 | -0.0007617815 | -0.0008575654 | -0.001514899 | -0.005191497 | 67.16 | -0.0007852415 | -0.00107095 | -0.001317992 | -0.006421326 | 67.16 | -0.0007858886 | -0.001047528 | -0.001324769 | -0.006289995 | 66.83 | -0.0007780269 | -0.00107603 | -0.001298506 | -0.006461353 | 16.49 | -0.0006571781 | -0.0009694873 | -0.0009641757 | -0.005640038 | 66.49
67.49 | -0.0007547652 | -0.000861754 | -0.001457278 | -0.005221608 | 67.49 | -0.0007795203 | -0.001074027 | -0.001284248 | -0.006442914 | 67.49 | -0.0007801139 | -0.001050518 | -0.00129107 | -0.006310862 | 67.16 | -0.0007834046 | -0.001072282 | -0.001332209 | -0.00643859 | 16.82 | -0.0006503528 | -0.0009724611 | -0.000926021 | -0.005660283 | 66.82
67.82 | -0.000762589 | -0.0008582224 | -0.001514912 | -0.005194749 | 67.82 | -0.0007838138 | -0.00107023 | -0.001313316 | -0.006421331 | 67.82 | -0.0007844584 | -0.001046571 | -0.001320374 | -0.006288302 | 67.49 | -0.0007769985 | -0.001075298 | -0.001298202 | -0.006458585 | 17.15 | -0.0006528183 | -0.0009689098 | -0.0009423983 | -0.005639944 | 67.15
68.15 | -0.0007556221 | -0.0008623822 | -0.001458535 | -0.005224116 | 68.15 | -0.0007784002 | -0.001073041 | -0.001283763 | -0.006440689 | 68.15 | -0.0007789941 | -0.001049291 | -0.001290889 | -0.006306901 | 67.82 | -0.0007814669 | -0.001071696 | -0.001327434 | -0.006437808 | 17.48 | -0.0006465391 | -0.0009714939 | -0.000908826 | -0.005657533 | 67.48
68.48 | -0.0007627431 | -0.0008584143 | -0.001514287 | -0.00519585 | 68.48 | -0.0007827694 | -0.001069983 | -0.001310402 | -0.006423122 | 68.48 | -0.0007834178 | -0.001046074 | -0.001317753 | -0.006288317 | 68.15 | -0.0007763738 | -0.001074742 | -0.00130116 | -0.006456952 | 17.81 | -0.0006487605 | -0.0009691594 | -0.0009191495 | -0.005643281 | 67.81
68.81 | -0.0007546866 | -0.0008619013 | -0.001456103 | -0.005222027 | 68.81 | -0.0007785988 | -0.001072907 | -0.001285783 | -0.006441378 | 68.81 | -0.0007791994 | -0.001048899 | -0.001293192 | -0.006305774 | 68.48 | -0.000780923 | -0.001071782 | -0.001327111 | -0.006440128 | 18.14 | -0.0006445126 | -0.0009723191 | -0.0008936073 | -0.005661426 | 68.14
69.14 | -0.0007611699 | -0.0008577139 | -0.001509171 | -0.005193068 | 69.14 | -0.0007833445 | -0.001070981 | -0.001310266 | -0.00642949 | 69.14 | -0.0007839935 | -0.001046806 | -0.001317868 | -0.006292837 | 68.81 | -0.0007767862 | -0.001074907 | -0.001304118 | -0.006458283 | 18.47 | -0.0006474721 | -0.0009708887 | -0.000905041 | -0.005652413 | 68.47
69.47 | -0.0007538209 | -0.0008613958 | -0.001453636 | -0.005219599 | 69.47 | -0.0007807278 | -0.001074241 | -0.001292556 | -0.006448083 | 69.47 | -0.0007813304 | -0.00104996 | -0.001300191 | -0.006310582 | 69.14 | -0.0007814392 | -0.00107307 | -0.001326756 | -0.006447069 | 18.8 | -0.0006443788 | -0.0009740184 | -0.0008864916 | -0.005669029 | 68.8
69.8 | -0.0007608906 | -0.0008573836 | -0.001508199 | -0.005192318 | 69.8 | -0.0007851309 | -0.001072833 | -0.001313382 | -0.006439607 | 69.8 | -0.0007857794 | -0.001048376 | -0.001321228 | -0.006301 | 69.47 | -0.0007785458 | -0.001076534 | -0.001308583 | -0.006465534 | 19.13 | -0.0006461 | -0.00097274 | -0.0008899028 | -0.005662112 | 69.13
70.13 | -0.0007537376 | -0.0008609645 | -0.00145366 | -0.00521796 | 70.13 | -0.0007823151 | -0.001075347 | -0.001298174 | -0.006454362 | 70.13 | -0.0007829218 | -0.001050773 | -0.001306098 | -0.00631484 | 69.8 | -0.0007829511 | -0.001075264 | -0.001327898 | -0.006458138 | 19.46 | -0.0006422995 | -0.0009747725 | -0.0008723548 | -0.005672974 | 69.46
70.46 | -0.0007610595 | -0.0008572303 | -0.001508252 | -0.005192452 | 70.46 | -0.0007851398 | -0.001073978 | -0.001311057 | -0.006447579 | 70.46 | -0.0007857925 | -0.001049221 | -0.001319222 | -0.006306885 | 70.13 | -0.0007800764 | -0.001077959 | -0.001313219 | -0.006472854 | 19.79 | -0.0006424901 | -0.0009733897 | -0.0008707502 | -0.00566753 | 69.79
70.79 | -0.0007548588 | -0.0008608572 | -0.001461134 | -0.00521712 | 70.79 | -0.0007824587 | -0.001075982 | -0.001296857 | -0.006458666 | 70.79 | -0.0007830652 | -0.001051102 | -0.001305101 | -0.006316999 | 70.46 | -0.0007829497 | -0.001076715 | -0.001324768 | -0.00646706 | 20.11 | -0.0006395126 | -0.000974883 | -0.0008620556 | -0.005674848 | 70.11
71.12 | -0.0007618747 | -0.0008573004 | -0.001513492 | -0.00519297 | 71.12 | -0.0007843308 | -0.001074608 | -0.001304211 | -0.006453069 | 71.12 | -0.0007849816 | -0.001049537 | -0.001312708 | -0.006310164 | 70.79 | -0.0007806621 | -0.001078984 | -0.001314565 | -0.006478511 | 20.44 | -0.0006399067 | -0.0009741948 | -0.0008577573 | -0.005673677 | 70.44
71.45 | -0.000755552 | -0.0008605693 | -0.001465959 | -0.005215206 | 71.45 | -0.00078249 | -0.001075811 | -0.001298472 | -0.00646007 | 71.45 | -0.0007830861 | -0.001050612 | -0.001307029 | -0.006316133 | 71.12 | -0.000783049 | -0.001077928 | -0.001322882 | -0.006474871 | 20.77 | -0.0006378119 | -0.0009752449 | -0.0008520757 | -0.005676544 | 70.77
71.78 | -0.0007612857 | -0.0008567384 | -0.001512419 | -0.005191035 | 71.78 | -0.0007851476 | -0.001074841 | -0.001310985 | -0.006457296 | 71.78 | -0.0007857821 | -0.001049444 | -0.00131977 | -0.006312074 | 71.45 | -0.0007812829 | -0.001079405 | -0.001318741 | -0.006482061 | 21.1 | -0.0006369892 | -0.0009749057 | -0.0008389536 | -0.005677889 | 71.1
72.11 | -0.0007541368 | -0.0008594808 | -0.001460745 | -0.00521052 | 72.11 | -0.0007843355 | -0.001075792 | -0.001311816 | -0.006462146 | 72.11 | -0.0007849115 | -0.001050254 | -0.00132067 | -0.006315802 | 71.78 | -0.0007835466 | -0.001078536 | -0.001327788 | -0.006480251 | 21.43 | -0.0006342995 | -0.0009749272 | -0.0008331047 | -0.005675087 | 71.43
72.44 | -0.0007598462 | -0.0008559164 | -0.001505401 | -0.005188526 | 72.44 | -0.0007859047 | -0.001075072 | -0.001315408 | -0.006462021 | 72.44 | -0.0007865252 | -0.001049331 | -0.001324557 | -0.006314328 | 72.11 | -0.0007824187 | -0.001079621 | -0.00132845 | -0.006484428 | 21.76 | -0.0006320342 | -0.0009743493 | -0.0008138837 | -0.005677476 | 71.76
72.77 | -0.0007542191 | -0.0008587165 | -0.001462959 | -0.005207285 | 72.77 | -0.0007849562 | -0.001075516 | -0.001314455 | -0.006462987 | 72.77 | -0.0007855288 | -0.001049622 | -0.001323703 | -0.00631411 | 72.44 | -0.0007841934 | -0.001079247 | -0.00133213 | -0.006485819 | 22.09 | -0.0006298631 | -0.0009739201 | -0.0008126763 | -0.005671978 | 72.09
73.1 | -0.0007602261 | -0.0008557712 | -0.001506984 | -0.005189474 | 73.1 | -0.0007855327 | -0.001075273 | -0.001311315 | -0.006465756 | 73.1 | -0.0007861524 | -0.001049161 | -0.001320831 | -0.006315472 | 72.77 | -0.0007835689 | -0.001079932 | -0.001334576 | -0.006486343 | 22.42 | -0.0006274485 | -0.0009740886 | -0.0007906894 | -0.005678752 | 72.42
73.43 | -0.00075573 | -0.0008586091 | -0.0014703 | -0.005207443 | 73.43 | -0.0007854943 | -0.001075571 | -0.00131576 | -0.006464202 | 73.43 | -0.0007860626 | -0.001049299 | -0.001325384 | -0.006312671 | 73.1 | -0.0007839166 | -0.001079815 | -0.00132943 | -0.006489574 | 22.75 | -0.0006263279 | -0.0009737747 | -0.0007934389 | -0.005672199 | 72.75
73.76 | -0.0007615284 | -0.0008560504 | -0.001510903 | -0.005192301 | 73.76 | -0.0007862369 | -0.00107557 | -0.00131369 | -0.006468685 | 73.76 | -0.0007868465 | -0.001049079 | -0.0013236 | -0.00631569 | 73.43 | -0.0007833133 | -0.001080126 | -0.001333498 | -0.006486637 | 23.07 | -0.0006245837 | -0.0009751242 | -0.0007704461 | -0.00568494 | 73.07
74.09 | -0.0007568049 | -0.0008586658 | -0.00147309 | -0.005208277 | 74.09 | -0.000785734 | -0.001074924 | -0.00131888 | -0.006462738 | 74.09 | -0.0007862973 | -0.001048261 | -0.001328934 | -0.006308413 | 73.76 | -0.0007834573 | -0.001080165 | -0.001328689 | -0.006491107 | 23.4 | -0.0006253263 | -0.0009752709 | -0.0007808722 | -0.005678962 | 73.4
74.42 | -0.0007618376 | -0.0008564368 | -0.00150795 | -0.005195686 | 74.42 | -0.0007847264 | -0.001074535 | -0.001309373 | -0.006467192 | 74.42 | -0.0007853254 | -0.001047642 | -0.001319762 | -0.006311303 | 74.09 | -0.0007826202 | -0.001079652 | -0.001334683 | -0.006484348 | 23.73 | -0.0006232183 | -0.0009771789 | -0.0007520949 | -0.005695388 | 73.73
74.75 | -0.0007575615 | -0.000858569 | -0.001475612 | -0.005208092 | 74.75 | -0.0007839657 | -0.001073433 | -0.00131543 | -0.006458571 | 74.75 | -0.000784515 | -0.00104636 | -0.00132595 | -0.006301284 | 74.42 | -0.0007820703 | -0.001079645 | -0.001326574 | -0.006489968 | 24.06 | -0.0006237348 | -0.000976473 | -0.0007667263 | -0.005684484 | 74.06
75.08 | -0.0007619285 | -0.0008565188 | -0.001507402 | -0.005197598 | 75.08 | -0.0007832216 | -0.001073951 | -0.001304542 | -0.006467319 | 75.08 | -0.0007838022 | -0.001046636 | -0.001315368 | -0.006308405 | 74.75 | -0.0007819256 | -0.001078954 | -0.001336187 | -0.006481865 | 24.39 | -0.000619733 | -0.0009784835 | -0.0007300547 | -0.005702097 | 74.39
75.41 | -0.0007580589 | -0.0008579285 | -0.001482095 | -0.005205734 | 75.41 | -0.0007847375 | -0.001073582 | -0.001319216 | -0.006459997 | 75.41 | -0.0007852702 | -0.001046075 | -0.001330136 | -0.006299596 | 75.08 | -0.0007809191 | -0.001079521 | -0.001323207 | -0.006491017 | 24.72 | -0.0006210575 | -0.0009768844 | -0.0007537045 | -0.00568628 | 74.72
75.74 | -0.0007614146 | -0.0008559601 | -0.001507575 | -0.00519696 | 75.74 | -0.0007849334 | -0.001075208 | -0.001309382 | -0.006473969 | 75.74 | -0.0007854936 | -0.001047451 | -0.001320556 | -0.006311913 | 75.41 | -0.0007819104 | -0.001079135 | -0.001337228 | -0.006482881 | 25.05 | -0.000617157 | -0.0009788853 | -0.0007206721 | -0.00570456 | 75.05
76.07 | -0.0007584551 | -0.0008570876 | -0.001488571 | -0.005202084 | 76.07 | -0.0007868369 | -0.001074816 | -0.001325565 | -0.006466014 | 76.07 | -0.0007873493 | -0.001046848 | -0.001336868 | -0.006302353 | 75.74 | -0.0007821667 | -0.00108105 | -0.001326843 | -0.006497954 | 25.37 | -0.0006189863 | -0.0009769192 | -0.0007429751 | -0.005686714 | 75.37
76.4 | -0.000761511 | -0.0008556975 | -0.001510364 | -0.005196946 | 76.4 | -0.0007862095 | -0.001076478 | -0.001311039 | -0.006481226 | 76.4 | -0.0007867463 | -0.001048248 | -0.001322614 | -0.006315833 | 76.07 | -0.000784384 | -0.001081077 | -0.001344521 | -0.006490804 | 25.7 | -0.0006147789 | -0.0009789199 | -0.0007048363 | -0.00570629 | 75.7
76.73 | -0.0007585604 | -0.000856617 | -0.001491056 | -0.005199685 | 76.73 | -0.0007878715 | -0.001075523 | -0.001327573 | -0.006470902 | 76.73 | -0.0007883606 | -0.00104707 | -0.001339329 | -0.006303785 | 76.4 | -0.0007839091 | -0.001083067 | -0.001329424 | -0.006507399 | 26.03 | -0.0006167854 | -0.0009762219 | -0.0007299134 | -0.005685327 | 76.03
77.06 | -0.0007603879 | -0.0008554595 | -0.001504222 | -0.005196567 | 77.06 | -0.0007866944 | -0.001077162 | -0.001309702 | -0.00648729 | 77.06 | -0.0007872053 | -0.001048435 | -0.001321694 | -0.00631837 | 76.73 | -0.0007854816 | -0.001082348 | -0.001346049 | -0.006497394 | 26.36 | -0.0006108101 | -0.0009778866 | -0.0006872149 | -0.005705547 | 76.36
77.39 | -0.0007580968 | -0.0008561732 | -0.001487536 | -0.005197078 | 77.39 | -0.0007885346 | -0.001075761 | -0.001327834 | -0.006474091 | 77.39 | -0.0007889893 | -0.001046801 | -0.001340021 | -0.00630334 | 77.06 | -0.0007839877 | -0.001084265 | -0.001325816 | -0.006514952 | 26.69 | -0.000612381 | -0.0009742167 | -0.0007127869 | -0.00567823 | 76.69
77.72 | -0.0007606854 | -0.0008554113 | -0.001503857 | -0.005196734 | 77.72 | -0.000786296 | -0.001077324 | -0.001304849 | -0.006490819 | 77.72 | -0.0007867658 | -0.00104808 | -0.001317264 | -0.006318183 | 77.39 | -0.0007859835 | -0.001083154 | -0.001345639 | -0.006502277 | 27.02 | -0.0006070122 | -0.0009765305 | -0.0006749325 | -0.00570246 | 77.02
78.05 | -0.0007598126 | -0.000855754 | -0.001500368 | -0.005195017 | 78.05 | -0.0007878674 | -0.001075104 | -0.001324551 | -0.006473562 | 78.05 | -0.0007882745 | -0.00104562 | -0.001337178 | -0.006299006 | 77.72 | -0.0007838275 | -0.00108516 | -0.001321378 | -0.006520668 | 27.34 | -0.0006098587 | -0.0009738046 | -0.0007014295 | -0.005678575 | 77.34
78.38 | -0.0007621189 | -0.0008552237 | -0.001515624 | -0.005197658 | 78.38 | -0.0007849177 | -0.001076628 | -0.001297051 | -0.00649127 | 78.38 | -0.0007853405 | -0.00104685 | -0.001309941 | -0.006314732 | 78.05 | -0.0007856894 | -0.001083256 | -0.001343466 | -0.006503896 | 27.67 | -0.0006059121 | -0.0009772746 | -0.0006608873 | -0.005706685 | 77.67
78.71 | -0.0007610675 | -0.0008549003 | -0.00151277 | -0.005192562 | 78.71 | -0.0007872803 | -0.001074208 | -0.001321651 | -0.006472568 | 78.71 | -0.0007876494 | -0.001044178 | -0.001334799 | -0.006294023 | 78.38 | -0.0007827414 | -0.001085225 | -0.00131581 | -0.006523025 | 28 | -0.0006101135 | -0.0009752028 | -0.0006933163 | -0.005684351 | 78
79.04 | -0.0007618979 | -0.0008545404 | -0.001516138 | -0.005197152 | 79.04 | -0.0007843942 | -0.001076377 | -0.001292541 | -0.006493358 | 79.04 | -0.0007847764 | -0.001046038 | -0.001305916 | -0.006312758 | 78.71 | -0.000785166 | -0.001083135 | -0.001341508 | -0.006504505 | 28.33 | -0.0006054707 | -0.0009792496 | -0.0006516206 | -0.00571336 | 78.33
79.37 | -0.000761494 | -0.0008541562 | -0.001515106 | -0.005189996 | 79.37 | -0.000788024 | -0.001073906 | -0.001323814 | -0.006473214 | 79.37 | -0.0007883625 | -0.001043304 | -0.001337484 | -0.006290531 | 79.04 | -0.0007821362 | -0.001085621 | -0.001311917 | -0.006526113 | 28.66 | -0.0006081542 | -0.0009764506 | -0.0006819974 | -0.005687836 | 78.66
79.7 | -0.0007620794 | -0.0008543314 | -0.001515165 | -0.005197944 | 79.7 | -0.0007856282 | -0.001076312 | -0.001297641 | -0.006495679 | 79.7 | -0.0007859711 | -0.001045385 | -0.00131153 | -0.006310818 | 79.37 | -0.0007856603 | -0.001083309 | -0.001343969 | -0.006505771 | 28.98 | -0.0006026311 | -0.0009798589 | -0.0006400353 | -0.005714696 | 78.98
80.03 | -0.0007625471 | -0.0008535718 | -0.001521067 | -0.005188111 | 80.03 | -0.0007896135 | -0.001073399 | -0.001330039 | -0.006473358 | 80.03 | -0.0007899129 | -0.001042202 | -0.001344217 | -0.00628635 | 79.7 | -0.0007829256 | -0.001086125 | -0.001316174 | -0.006529177 | 29.31 | -0.0006058427 | -0.0009765236 | -0.0006711259 | -0.005688371 | 79.31
80.36 | -0.0007629363 | -0.0008539694 | -0.00151838 | -0.005198231 | 80.36 | -0.0007864584 | -0.001075415 | -0.001302428 | -0.006495624 | 80.36 | -0.0007867519 | -0.001043884 | -0.001316869 | -0.006306286 | 80.03 | -0.0007868916 | -0.00108356 | -0.001350128 | -0.006506793 | 29.64 | -0.0006007925 | -0.0009796038 | -0.0006344855 | -0.005714619 | 79.64
80.69 | -0.0007638624 | -0.000852814 | -0.001527231 | -0.005185565 | 80.69 | -0.0007889629 | -0.001071442 | -0.001327904 | -0.006468041 | 80.69 | -0.0007891917 | -0.001039632 | -0.00134259 | -0.006276474 | 80.36 | -0.0007835248 | -0.001085999 | -0.001322102 | -0.006529843 | 29.97 | -0.0006044351 | -0.0009756721 | -0.0006679 | -0.005684964 | 79.97
81.02 | -0.0007636652 | -0.0008533987 | -0.001520119 | -0.00519745 | 81.02 | -0.0007849684 | -0.00107308 | -0.00129941 | -0.006489287 | 81.02 | -0.0007851804 | -0.00104093 | -0.001314414 | -0.006295285 | 80.69 | -0.000785942 | -0.001082286 | -0.001348492 | -0.006502186 | 30.29 | -0.000599231 | -0.0009785183 | -0.0006346293 | -0.005711574 | 80.29
81.35 | -0.0007646643 | -0.000851651 | -0.001531661 | -0.005181348 | 81.35 | -0.0007878788 | -0.001069151 | -0.0013272 | -0.006462256 | 81.35 | -0.000788034 | -0.001036709 | -0.001342509 | -0.006265925 | 81.02 | -0.0007816792 | -0.001084298 | -0.001319154 | -0.006524137 | 30.62 | -0.0006017415 | -0.000974295 | -0.000661169 | -0.005681859 | 80.62
81.68 | -0.0007626859 | -0.000852027 | -0.001515741 | -0.005193098 | 81.68 | -0.0007842923 | -0.001071357 | -0.001296723 | -0.006484913 | 81.68 | -0.0007844419 | -0.00103856 | -0.001312361 | -0.006286073 | 81.35 | -0.0007849211 | -0.001080885 | -0.001349346 | -0.006498041 | 30.95 | -0.0005948413 | -0.0009779794 | -0.0006128575 | -0.0057124 | 80.95
82.01 | -0.0007637584 | -0.000849643 | -0.001531716 | -0.005173033 | 82.01 | -0.0007886971 | -0.001068286 | -0.001328713 | -0.006460862 | 82.01 | -0.0007887933 | -0.001035178 | -0.001344603 | -0.006259599 | 81.68 | -0.0007812942 | -0.001083539 | -0.001318903 | -0.006521951 | 31.28 | -0.0005988429 | -0.0009747769 | -0.0006444352 | -0.005686323 | 81.28
82.34 | -0.0007612955 | -0.0008503348 | -0.001512695 | -0.005187157 | 82.34 | -0.0007857055 | -0.001071225 | -0.001299081 | -0.006486209 | 82.34 | -0.0007857993 | -0.00103775 | -0.001315305 | -0.00628237 | 82.01 | -0.0007853216 | -0.001080683 | -0.001350204 | -0.006497944 | 31.6 | -0.0005936331 | -0.0009797733 | -0.0006019313 | -0.0057212 | 81.6
82.67 | -0.0007635657 | -0.0008476981 | -0.001535056 | -0.005165104 | 82.67 | -0.0007897966 | -0.001068148 | -0.001329541 | -0.006462297 | 82.67 | -0.000789832 | -0.001034338 | -0.001346026 | -0.006255863 | 82.34 | -0.000782562 | -0.001084298 | -0.001320823 | -0.006525196 | 31.93 | -0.0005989187 | -0.0009771397 | -0.0006397717 | -0.005696144 | 81.93
83 | -0.0007613974 | -0.0008487819 | -0.001515363 | -0.005181704 | 83 | -0.0007864681 | -0.001070929 | -0.001299445 | -0.006487333 | 83 | -0.0007864927 | -0.001036745 | -0.001316267 | -0.006278269 | 82.67 | -0.0007869517 | -0.001081909 | -0.001351814 | -0.006503079 | 32.26 | -0.0005929765 | -0.0009824998 | -0.0005938256 | -0.005731734 | 82.26
83.33 | -0.0007646639 | -0.0008460633 | -0.001543799 | -0.005158177 | 83.33 | -0.0007904575 | -0.001067701 | -0.001329015 | -0.00646305 | 83.33 | -0.0007904209 | -0.001033163 | -0.001346097 | -0.006251232 | 83 | -0.0007834082 | -0.001085212 | -0.001320569 | -0.006529379 | 32.59 | -0.0005976056 | -0.0009791071 | -0.000632457 | -0.005704203 | 82.59
83.66 | -0.0007630035 | -0.0008477043 | -0.001526059 | -0.005177736 | 83.66 | -0.0007872053 | -0.001070414 | -0.00129918 | -0.006488011 | 83.66 | -0.0007871567 | -0.001035498 | -0.001316609 | -0.0062735 | 83.33 | -0.000787174 | -0.001082447 | -0.001349472 | -0.006506169 | 32.91 | -0.0005908563 | -0.0009839478 | -0.0005871746 | -0.005737964 | 82.91
83.99 | -0.0007663283 | -0.0008446616 | -0.001555345 | -0.005152052 | 83.99 | -0.0007909835 | -0.001066795 | -0.001328369 | -0.006462016 | 83.99 | -0.0007908799 | -0.001031507 | -0.001346103 | -0.006244599 | 83.66 | -0.0007838412 | -0.001085673 | -0.001319496 | -0.006532289 | 33.24 | -0.0005960397 | -0.0009803412 | -0.0006270822 | -0.00571004 | 83.24
84.32 | -0.0007636596 | -0.0008459763 | -0.001531737 | -0.005170489 | 84.32 | -0.0007867957 | -0.001068994 | -0.001297488 | -0.006484973 | 84.32 | -0.0007866731 | -0.001033324 | -0.001315629 | -0.006264786 | 83.99 | -0.0007879363 | -0.001082711 | -0.001350649 | -0.006507967 | 33.57 | -0.0005882215 | -0.0009849005 | -0.0005756382 | -0.005742748 | 83.57
84.65 | -0.0007673313 | -0.0008425474 | -0.001564382 | -0.005143003 | 84.65 | -0.0007899112 | -0.001064848 | -0.001325938 | -0.006457253 | 84.65 | -0.0007897452 | -0.001028788 | -0.001344401 | -0.006234064 | 84.32 | -0.0007839894 | -0.001085641 | -0.001320445 | -0.006532732 | 33.9 | -0.0005917992 | -0.0009802733 | -0.0006077723 | -0.005711855 | 83.9
84.98 | -0.0007629844 | -0.0008435899 | -0.001532146 | -0.005161166 | 84.98 | -0.0007859826 | -0.001067305 | -0.00129388 | -0.006481517 | 84.98 | -0.0007857859 | -0.001030858 | -0.001312788 | -0.006255465 | 84.65 | -0.0007869478 | -0.001081937 | -0.001349049 | -0.006505663 | 34.22 | -0.0005827314 | -0.0009848067 | -0.0005538048 | -0.005745942 | 84.22
85.31 | -0.0007663712 | -0.0008395333 | -0.001566085 | -0.005130463 | 85.31 | -0.0007904193 | -0.001063349 | -0.00132597 | -0.006454746 | 85.31 | -0.0007901851 | -0.001026494 | -0.001345138 | -0.006225588 | 84.98 | -0.0007826157 | -0.001084759 | -0.001316864 | -0.006530228 | 34.55 | -0.0005873554 | -0.000981207 | -0.0005903925 | -0.005719059 | 84.55
85.64 | -0.0007626672 | -0.0008410789 | -0.001536505 | -0.005151368 | 85.64 | -0.0007868574 | -0.001066125 | -0.001296112 | -0.006480937 | 85.64 | -0.0007865805 | -0.001028873 | -0.001315708 | -0.006248811 | 85.31 | -0.0007869145 | -0.001081498 | -0.001349378 | -0.006504677 | 34.88 | -0.0005802778 | -0.0009874833 | -0.0005406041 | -0.005757967 | 84.88
85.97 | -0.0007674837 | -0.0008370248 | -0.001577246 | -0.005119338 | 85.97 | -0.0007915741 | -0.001061847 | -0.0013311 | -0.006451696 | 85.97 | -0.0007912487 | -0.001024166 | -0.001350942 | -0.006216304 | 85.64 | -0.0007834091 | -0.001085048 | -0.00132015 | -0.006532341 | 35.2 | -0.0005869583 | -0.0009854831 | -0.0005813641 | -0.005737837 | 85.2
86.3 | -0.0007638635 | -0.0008386869 | -0.001546434 | -0.005141103 | 86.3 | -0.0007886334 | -0.001064633 | -0.001308852 | -0.006477867 | 86.3 | -0.0007882505 | -0.001026548 | -0.001329117 | -0.006239449 | 85.97 | -0.0007879379 | -0.001081416 | -0.001354867 | -0.006503907 | 35.53 | -0.0005814355 | -0.0009927033 | -0.0005394123 | -0.005778313 | 85.53
86.63 | -0.0007689539 | -0.0008343967 | -0.001588948 | -0.005108039 | 86.63 | -0.0007943519 | -0.001060151 | -0.001349387 | -0.006448929 | 86.63 | -0.0007939105 | -0.001021637 | -0.001370037 | -0.006207081 | 86.3 | -0.0007847521 | -0.00108489 | -0.001332763 | -0.006530968 | 35.86 | -0.0005874168 | -0.0009899373 | -0.0005772205 | -0.005757879 | 85.86
86.96 | -0.0007648026 | -0.0008360467 | -0.001554008 | -0.005130198 | 86.96 | -0.0007899733 | -0.001062471 | -0.001316947 | -0.006473809 | 86.96 | -0.0007894328 | -0.001023568 | -0.001338026 | -0.006228827 | 86.63 | -0.000790171 | -0.001081125 | -0.001373499 | -0.006502633 | 36.18 | -0.0005802813 | -0.0009956882 | -0.0005362973 | -0.005792727 | 86.18
87.29 | -0.0007700525 | -0.0008315473 | -0.001597701 | -0.005095647 | 87.29 | -0.0007940345 | -0.001057304 | -0.001348066 | -0.006442104 | 87.29 | -0.0007934027 | -0.00101798 | -0.001369604 | -0.006193529 | 86.96 | -0.000785516 | -0.001084243 | -0.001342032 | -0.006528449 | 36.51 | -0.0005850182 | -0.0009927637 | -0.0005663547 | -0.005772366 | 86.51
87.62 | -0.0007658122 | -0.0008333006 | -0.001562126 | -0.00511813 | 87.62 | -0.0007886663 | -0.001059491 | -0.001313161 | -0.006466417 | 87.62 | -0.0007879442 | -0.001019758 | -0.001335104 | -0.006214638 | 87.29 | -0.0007893369 | -0.001079841 | -0.001373991 | -0.006497654 | 36.84 | -0.0005761244 | -0.0009971827 | -0.0005168848 | -0.005799057 | 86.84
87.95 | -0.0007709295 | -0.000828251 | -0.001608011 | -0.005080577 | 87.95 | -0.0007929809 | -0.001054123 | -0.001348233 | -0.006433855 | 87.95 | -0.0007921994 | -0.001013935 | -0.001370705 | -0.006178366 | 87.62 | -0.0007833692 | -0.001082637 | -0.001338336 | -0.006522529 | 37.16 | -0.0005778521 | -0.0009936466 | -0.0005294539 | -0.00577892 | 87.16
88.28 | -0.0007652257 | -0.0008294257 | -0.001567273 | -0.005100938 | 88.28 | -0.0007875423 | -0.001056458 | -0.001313597 | -0.006458398 | 88.28 | -0.0007866896 | -0.001015832 | -0.001336431 | -0.006199657 | 87.95 | -0.0007876376 | -0.001078131 | -0.001374345 | -0.006491285 | 37.49 | -0.0005690122 | -0.0009968526 | -0.0004851087 | -0.005800037 | 87.49
88.61 | -0.0007702429 | -0.0008236211 | -0.001616653 | -0.005059265 | 88.61 | -0.000793399 | -0.001051735 | -0.001355039 | -0.006427671 | 88.61 | -0.0007924796 | -0.00101064 | -0.001378408 | -0.00616511 | 88.28 | -0.0007828559 | -0.001081738 | -0.001342851 | -0.00651885 | 37.82 | -0.0005708381 | -0.0009946255 | -0.0004942172 | -0.005787615 | 87.82
88.94 | -0.0007645767 | -0.0008249241 | -0.001575626 | -0.005080241 | 88.94 | -0.0007895488 | -0.001055136 | -0.001324406 | -0.006456331 | 88.94 | -0.0007885493 | -0.0010136 | -0.001348057 | -0.00619047 | 88.61 | -0.0007888166 | -0.001078087 | -0.001384179 | -0.006490514 | 38.14 | -0.0005668803 | -0.0009992483 | -0.0004734758 | -0.005810265 | 88.14
89.27 | -0.0007706516 | -0.0008189998 | -0.001630373 | -0.005036957 | 89.27 | -0.0007959889 | -0.001050575 | -0.001366469 | -0.006426449 | 89.27 | -0.0007949413 | -0.001008533 | -0.001390704 | -0.006156594 | 88.94 | -0.0007849366 | -0.001082487 | -0.001354374 | -0.00652098 | 38.47 | -0.0005706928 | -0.0009994 | -0.0004856493 | -0.00580876 | 88.47
89.6 | -0.0007652652 | -0.0008202848 | -0.001589887 | -0.005057758 | 89.6 | -0.0007911392 | -0.00105343 | -0.001331523 | -0.006453532 | 89.6 | -0.0007900128 | -0.001010927 | -0.001356072 | -0.006180296 | 89.27 | -0.0007913216 | -0.001078908 | -0.001396872 | -0.006493056 | 38.79 | -0.0005682299 | -0.001003845 | -0.0004748589 | -0.005826213 | 88.79
89.93 | -0.0007713363 | -0.0008140991 | -0.001645275 | -0.005012703 | 89.93 | -0.0007966311 | -0.001048147 | -0.001372078 | -0.00642093 | 89.93 | -0.0007954308 | -0.001005142 | -0.00139733 | -0.006143548 | 89.6 | -0.000786325 | -0.001082854 | -0.001362271 | -0.006522322 | 39.12 | -0.0005695291 | -0.001003719 | -0.0004748206 | -0.005827085 | 89.12
90.26 | -0.0007658096 | -0.0008152108 | -0.001605138 | -0.005031941 | 90.26 | -0.0007911488 | -0.001050938 | -0.001335318 | -0.006447483 | 90.26 | -0.0007898736 | -0.001007458 | -0.001360901 | -0.006166657 | 89.93 | -0.0007918869 | -0.001078569 | -0.001402836 | -0.006491802 | 39.45 | -0.0005669944 | -0.001005989 | -0.0004739201 | -0.005833638 | 89.45
90.59 | -0.0007717723 | -0.0008085912 | -0.001662053 | -0.004984742 | 90.59 | -0.0007974486 | -0.001045057 | -0.001383397 | -0.006411727 | 90.59 | -0.0007960816 | -0.001001068 | -0.001409787 | -0.006126567 | 90.26 | -0.0007863794 | -0.001082227 | -0.001367088 | -0.006519569 | 39.77 | -0.000566661 | -0.001006125 | -0.0004654571 | -0.005837505 | 89.77
90.92 | -0.0007658458 | -0.0008091288 | -0.001622595 | -0.005000727 | 90.92 | -0.0007917789 | -0.00104743 | -0.001348468 | -0.006436542 | 90.92 | -0.0007903233 | -0.001002953 | -0.001375169 | -0.006147895 | 90.59 | -0.0007922001 | -0.001077374 | -0.001412302 | -0.006486089 | 40.1 | -0.000562952 | -0.001006593 | -0.0004625072 | -0.005832729 | 90.1
91.25 | -0.0007715844 | -0.0008019697 | -0.001681561 | -0.004950713 | 91.25 | -0.0007981948 | -0.001040803 | -0.001400584 | -0.006396773 | 91.25 | -0.0007966525 | -0.0009957945 | -0.00142813 | -0.00610368 | 90.92 | -0.0007863127 | -0.001080892 | -0.001378034 | -0.006512278 | 40.42 | -0.0005585556 | -0.00100627 | -0.0004332398 | -0.005837666 | 90.42
91.58 | -0.0007649976 | -0.0008018348 | -0.001641645 | -0.004963048 | 91.58 | -0.0007921899 | -0.001043009 | -0.00136518 | -0.006420724 | 91.58 | -0.0007905312 | -0.0009975178 | -0.001393234 | -0.006123962 | 91.25 | -0.0007927557 | -0.001075465 | -0.001430175 | -0.006475453 | 40.75 | -0.0005560493 | -0.001006368 | -0.0004359351 | -0.005828877 | 90.75
91.91 | -0.0007703162 | -0.000794001 | -0.001701928 | -0.004909727 | 91.91 | -0.0007988191 | -0.001036131 | -0.001419196 | -0.00637857 | 91.91 | -0.0007971082 | -0.000990066 | -0.001448022 | -0.006077314 | 91.58 | -0.0007867627 | -0.001078833 | -0.001396648 | -0.006500582 | 41.07 | -0.0005557906 | -0.001008544 | -0.0004196887 | -0.005845692 | 91.07
92.24 | -0.0007639761 | -0.0007936222 | -0.001666941 | -0.004918946 | 92.24 | -0.0007922478 | -0.001037866 | -0.001384299 | -0.006399565 | 92.24 | -0.0007904138 | -0.0009913016 | -0.001413616 | -0.006094588 | 91.91 | -0.0007934865 | -0.001073224 | -0.001451108 | -0.006461277 | 41.4 | -0.0005578043 | -0.001010132 | -0.0004489578 | -0.005837246 | 91.4
92.57 | -0.0007702407 | -0.0007855773 | -0.001733448 | -0.004864161 | 92.57 | -0.0007981362 | -0.001030697 | -0.001440098 | -0.006353321 | 92.57 | -0.0007961956 | -0.0009835684 | -0.001470541 | -0.006043543 | 92.24 | -0.0007871648 | -0.001076233 | -0.001418615 | -0.006483717 | 41.73 | -0.0005554219 | -0.001014066 | -0.0004194997 | -0.005858156 | 91.73
92.9 | -0.0007641201 | -0.0007848552 | -0.001704661 | -0.004869344 | 92.9 | -0.0007915393 | -0.001032293 | -0.001410531 | -0.00637207 | 92.9 | -0.0007894142 | -0.0009846737 | -0.001441763 | -0.006058256 | 92.57 | -0.0007929438 | -0.001070144 | -0.001473007 | -0.006439807 | 42.05 | -0.0005577098 | -0.001013143 | -0.0004549504 | -0.005837381 | 92.05
93.23 | -0.0007701091 | -0.000776257 | -0.001773972 | -0.004810947 | 93.23 | -0.000797982 | -0.001024443 | -0.001476403 | -0.006321577 | 93.23 | -0.0007957243 | -0.0009762412 | -0.001509067 | -0.006002823 | 92.9 | -0.0007862339 | -0.001072856 | -0.001444036 | -0.006459978 | 42.38 | -0.0005543646 | -0.001015158 | -0.0004329849 | -0.005851379 | 92.38
93.56 | -0.0007632616 | -0.000775088 | -0.001748225 | -0.004810095 | 93.56 | -0.0007899517 | -0.001025097 | -0.001447518 | -0.006333297 | 93.56 | -0.0007874755 | -0.0009763798 | -0.001481404 | -0.006010049 | 93.23 | -0.0007923999 | -0.001066133 | -0.001508911 | -0.006410974 | 42.7 | -0.0005552145 | -0.001012268 | -0.0004689253 | -0.005821164 | 92.7
93.89 | -0.0007687481 | -0.0007661327 | -0.001823908 | -0.00474614 | 93.89 | -0.0007942998 | -0.001016089 | -0.001510955 | -0.006274698 | 93.89 | -0.0007918439 | -0.0009667006 | -0.001545927 | -0.005946737 | 93.56 | -0.0007840517 | -0.001067708 | -0.001479043 | -0.006423668 | 43.03 | -0.0005476977 | -0.001013392 | -0.0004340743 | -0.005831624 | 93.03
94.22 | -0.0007610876 | -0.0007644548 | -0.001805308 | -0.004738143 | 94.22 | -0.0007846299 | -0.001016369 | -0.001488315 | -0.006278348 | 94.22 | -0.0007820199 | -0.0009663778 | -0.001524174 | -0.00594589 | 93.89 | -0.0007880859 | -0.001059903 | -0.001539783 | -0.006367605 | 43.35 | -0.0005493632 | -0.001009014 | -0.0004807358 | -0.005791676 | 93.35
94.55 | -0.0007648357 | -0.0007546787 | -0.001888441 | -0.004663965 | 94.55 | -0.00078862 | -0.001007095 | -0.001557791 | -0.006216046 | 94.55 | -0.0007858224 | -0.0009565295 | -0.001595689 | -0.005878251 | 94.22 | -0.00077894 | -0.001061143 | -0.001516026 | -0.006374523 | 43.68 | -0.0005453653 | -0.00101187 | -0.000468471 | -0.005807536 | 93.68
94.88 | -0.0007548103 | -0.0007519395 | -0.001876632 | -0.004644845 | 94.88 | -0.0007775354 | -0.001007815 | -0.001544899 | -0.006214003 | 94.88 | -0.0007743816 | -0.0009566637 | -0.001584168 | -0.005871317 | 94.55 | -0.0007830273 | -0.001053282 | -0.001586237 | -0.006314998 | 44 | -0.0005500401 | -0.001009368 | -0.0005252209 | -0.005769862 | 94
95.21 | -0.0007559839 | -0.0007413168 | -0.001970042 | -0.004559651 | 95.21 | -0.0007806152 | -0.0009996009 | -0.001630542 | -0.006146613 | 95.21 | -0.00077702 | -0.0009478918 | -0.001671922 | -0.005798473 | 94.88 | -0.0007725944 | -0.001055424 | -0.001577458 | -0.006315831 | 44.33 | -0.0005452202 | -0.001013968 | -0.0005080815 | -0.005783985 | 94.33
95.54 | -0.0007442945 | -0.0007374714 | -0.001968341 | -0.004530725 | 95.54 | -0.0007683484 | -0.001000639 | -0.001624585 | -0.006142304 | 95.54 | -0.0007643822 | -0.000948236 | -0.001666625 | -0.005789188 | 95.21 | -0.0007756844 | -0.001048342 | -0.001660709 | -0.006252845 | 44.65 | -0.0005482433 | -0.001009917 | -0.0005720539 | -0.00573548 | 94.65
95.87 | -0.000743323 | -0.0007252918 | -0.002068581 | -0.004438243 | 95.87 | -0.0007677154 | -0.0009924265 | -0.001709277 | -0.00607243 | 95.87 | -0.000763887 | -0.0009388755 | -0.001749773 | -0.005716096 | 95.54 | -0.0007630021 | -0.00105052 | -0.001653232 | -0.006250841 | 44.98 | -0.000540006 | -0.001012446 | -0.0005712251 | -0.005735491 | 94.98
96.2 | -0.000726197 | -0.000721253 | -0.002065825 | -0.004401063 | 96.2 | -0.0007509897 | -0.0009929122 | -0.001698765 | -0.006063678 | 96.2 | -0.0007468119 | -0.0009385062 | -0.001739656 | -0.005702557 | 95.87 | -0.0007625803 | -0.001042807 | -0.001731131 | -0.006185935 | 45.3 | -0.0005394355 | -0.001006385 | -0.0006390925 | -0.005672832 | 95.3
96.53 | -0.0007202225 | -0.0007094663 | -0.002169492 | -0.004297782 | 96.53 | -0.0007447172 | -0.0009850277 | -0.001779062 | -0.005988898 | 96.53 | -0.000740454 | -0.0009296609 | -0.001819781 | -0.005623312 | 96.2 | -0.0007466581 | -0.001044037 | -0.001720559 | -0.006180663 | 45.63 | -0.0005281083 | -0.001007393 | -0.0006369273 | -0.005666288 | 95.63
96.86 | -0.0006934513 | -0.0007074031 | -0.002182528 | -0.004244951 | 96.86 | -0.0007209557 | -0.0009885174 | -0.001782094 | -0.005973029 | 96.86 | -0.0007161167 | -0.0009324132 | -0.001825041 | -0.005601882 | 96.53 | -0.0007406809 | -0.001037117 | -0.001802721 | -0.006109245 | 45.95 | -0.000524797 | -0.001000872 | -0.0007056179 | -0.005600441 | 95.95
97.19 | -0.0006784645 | -0.0006970124 | -0.002314972 | -0.004122085 | 97.19 | -0.0007082175 | -0.000983669 | -0.001887259 | -0.005886097 | 97.19 | -0.0007026208 | -0.0009268605 | -0.001933566 | -0.005508843 | 96.86 | -0.0007168941 | -0.001041544 | -0.001811133 | -0.006094854 | 46.28 | -0.0005119775 | -0.001004179 | -0.0007001568 | -0.005602415 | 96.28
97.52 | -0.0006495794 | -0.0006954635 | -0.002355583 | -0.004055628 | 97.52 | -0.0006796385 | -0.0009910392 | -0.001943481 | -0.005856033 | 97.52 | -0.0006739325 | -0.0009330744 | -0.001992066 | -0.005474266 | 97.19 | -0.0007040547 | -0.001037519 | -0.001921643 | -0.006009394 | 46.6 | -0.0005085562 | -0.001000614 | -0.0007853957 | -0.0055404 | 96.6
97.85 | -0.0006300284 | -0.0006830713 | -0.002527834 | -0.00391681 | 97.85 | -0.0006551252 | -0.0009918194 | -0.002113798 | -0.005755411 | 97.85 | -0.0006496949 | -0.0009326391 | -0.002165465 | -0.005369901 | 97.52 | -0.0006757925 | -0.001045029 | -0.001981718 | -0.005983103 | 46.92 | -0.0004886988 | -0.001007134 | -0.0007941639 | -0.005537573 | 96.92
98.18 | -0.0005791787 | -0.000680772 | -0.002549894 | -0.003867896 | 98.18 | -0.0005854656 | -0.001009525 | -0.002129287 | -0.00572737 | 98.18 | -0.0005810231 | -0.0009481513 | -0.002181258 | -0.005341286 | 97.85 | -0.0006520487 | -0.001045209 | -0.002157641 | -0.005884727 | 47.25 | -0.0004763648 | -0.001004222 | -0.0009027088 | -0.005458 | 97.25
98.51 | -0.0005056327 | -0.0006666864 | -0.002467646 | -0.003798726 | 98.51 | -0.0004829392 | -0.001016758 | -0.001967214 | -0.005658782 | 98.51 | -0.0004812247 | -0.0009522194 | -0.002009515 | -0.005281732 | 98.18 | -0.0005850129 | -0.001060877 | -0.0021754 | -0.005862203 | 47.57 | -0.0004530243 | -0.001009605 | -0.0009512115 | -0.005438342 | 97.57
98.84 | -0.0003938814 | -0.000654638 | -0.001958274 | -0.003813024 | 98.84 | -0.0003456893 | -0.001013004 | -0.001392695 | -0.005689558 | 98.84 | -0.0003443202 | -0.0009498542 | -0.001445701 | -0.005302066 | 98.51 | -0.0004876645 | -0.001063409 | -0.001995809 | -0.005817587 | 47.9 | -0.0004321639 | -0.001005913 | -0.001102051 | -0.005349637 | 97.9
99.17 | -0.0003321169 | -0.0006346704 | -0.00155774 | -0.003823148 | 99.17 | -0.0002829692 | -0.0009744168 | -0.0009803742 | -0.0058195 | 99.17 | -0.0002819395 | -0.000919348 | -0.001057735 | -0.005393117 | 98.84 | -0.0003491951 | -0.001060902 | -0.001420451 | -0.005847368 | 48.22 | -0.0003694158 | -0.001013434 | -0.001053149 | -0.00534441 | 98.22
99.5 | -0.0003325883 | -0.0005840426 | -0.001335142 | -0.004291365 | 99.5 | -0.0002966617 | -0.0008754005 | -0.0006837794 | -0.006377638 | 99.5 | -0.0003005962 | -0.0008245567 | -0.0008073621 | -0.005896798 | 99.17 | -0.0002786463 | -0.00103047 | -0.001006027 | -0.005942269 | 48.54 | -0.0002755825 | -0.001011726 | -0.0008336179 | -0.005301413 | 98.54
99.83 | -0.0004565889 | -0.0004938938 | -0.00129978 | -0.005359592 | 99.83 | -0.000347204 | -0.0008358412 | -0.0002744359 | -0.00739963 | 99.83 | -0.0003591556 | -0.000780699 | -0.0004443333 | -0.006890176 | 99.5 | -0.0002769114 | -0.0009483076 | -0.0007208183 | -0.006450174 | 48.87 | -0.0001590261 | -0.001011662 | -0.0003885373 | -0.005345008 | 98.87
[15 empty] | 99.83 | -0.0003184896 | -0.0009174064 | -0.0002811204 | -0.007491211 | 49.19 | -0.0001524866 | -0.0009902272 | -0.0004152843 | -0.005384034 | 99.19
[20 empty] | 49.51 | -0.0002780516 | -0.0009528618 | -0.0009798413 | -0.005787361 | 99.51
[20 empty] | 49.84 | -0.0005179898 | -0.001074861 | -0.001690069 | -0.007022003 | 99.84

## 3pass
L_20_3pass |  |  |  |  | L_40_3pass |  |  |  |  | L_60_3pass |  |  |  |  | L_80_3pass |  |  |  |  | L_100_3pass |  |  |  |  | 100_100_3pass
x | 固有縦収縮(δx*) | 固有横収縮(δy*) | 固有角変形(θx*) | 固有角変形(θy*) | x | 固有縦収縮(δx*) | 固有横収縮(δy*) | 固有角変形(θx*) | 固有角変形(θy*) | x | 固有縦収縮(δx*) | 固有横収縮(δy*) | 固有角変形(θx*) | 固有角変形(θy*) | x | 固有縦収縮(δx*) | 固有横収縮(δy*) | 固有角変形(θx*) | 固有角変形(θy*) | x | 固有縦収縮(δx*) | 固有横収縮(δy*) | 固有角変形(θx*) | 固有角変形(θy*) | x | 固有縦収縮(δx*) | 固有横収縮(δy*) | 固有角変形(θx*) | 固有角変形(θy*)
0.17 | -0.000377603 | -0.0007359847 | -0.002010927 | -0.005170271 | 0.17 | -0.0003534194 | -0.0007929188 | -0.001826698 | -0.00557713 | 0.17 | -0.000349965 | -0.000800636 | -0.001810799 | -0.005603606 | 0.17 | -0.0003413004 | -0.0008218095 | -0.001742293 | -0.005758734 | 0.17 | -0.0003359436 | -0.0008358612 | -0.001698877 | -0.005863672 | 0.17 | -0.0001826094 | -0.001798877 | -0.0001900379 | -0.01152596
0.5 | -0.000576378 | -0.0008920482 | -0.003215833 | -0.005336604 | 0.5 | -0.0005599741 | -0.0009454531 | -0.003082918 | -0.005714449 | 0.5 | -0.000557541 | -0.000953054 | -0.003072931 | -0.005738312 | 0.5 | -0.0005515976 | -0.0009736225 | -0.003023509 | -0.005885505 | 0.5 | -0.0005478638 | -0.0009876638 | -0.002992006 | -0.0059863 | 0.5 | -0.000500053 | -0.001923324 | -0.002122834 | -0.01144612
0.83 | -0.0008382544 | -0.001124326 | -0.004053167 | -0.006240558 | 0.83 | -0.0008334074 | -0.001177176 | -0.003966401 | -0.006595112 | 0.83 | -0.000832561 | -0.001184296 | -0.003963164 | -0.00661895 | 0.83 | -0.0008308566 | -0.001204865 | -0.0039303 | -0.006757364 | 0.83 | -0.0008298256 | -0.001219032 | -0.003908882 | -0.006852436 | 0.83 | -0.0009716871 | -0.002137023 | -0.003707864 | -0.01229084
1.16 | -0.001010606 | -0.001265409 | -0.004403581 | -0.006795001 | 1.16 | -0.001012144 | -0.001318622 | -0.00434379 | -0.007136279 | 1.16 | -0.001012725 | -0.001325515 | -0.004348186 | -0.007160918 | 1.16 | -0.00101385 | -0.001346401 | -0.004327568 | -0.007294422 | 1.16 | -0.001014621 | -0.001360783 | -0.004313691 | -0.007385925 | 1.16 | -0.001280421 | -0.002275838 | -0.004610086 | -0.01270186
1.49 | -0.0009752752 | -0.001381812 | -0.003709063 | -0.007367855 | 1.49 | -0.0009787091 | -0.001436475 | -0.003662141 | -0.00770196 | 1.49 | -0.000979637 | -0.001443351 | -0.003669603 | -0.007726969 | 1.49 | -0.0009818118 | -0.001464983 | -0.003655743 | -0.007859066 | 1.49 | -0.0009833493 | -0.001479711 | -0.003646405 | -0.007949261 | 1.49 | -0.001213264 | -0.002440581 | -0.003570594 | -0.01341387
1.82 | -0.0009623574 | -0.00145355 | -0.003421025 | -0.007692815 | 1.82 | -0.0009650531 | -0.001510201 | -0.003377101 | -0.008024247 | 1.82 | -0.000965723 | -0.001517126 | -0.003383542 | -0.008049697 | 1.82 | -0.0009676865 | -0.001539648 | -0.003371198 | -0.00818187 | 1.82 | -0.0009691332 | -0.001554824 | -0.003362745 | -0.008271878 | 1.82 | -0.001210412 | -0.002529218 | -0.003378513 | -0.01363374
2.15 | -0.0009286801 | -0.001534962 | -0.003009982 | -0.008109947 | 2.15 | -0.0009309585 | -0.00159273 | -0.002968037 | -0.008439962 | 2.15 | -0.000931312 | -0.001599611 | -0.002973255 | -0.008464611 | 2.15 | -0.0009330479 | -0.001622581 | -0.002960856 | -0.00859669 | 2.15 | -0.0009344186 | -0.00163787 | -0.00295171 | -0.008686545 | 2.15 | -0.001112413 | -0.002649953 | -0.002557916 | -0.01418023
2.48 | -0.000964048 | -0.001585902 | -0.00303957 | -0.008340769 | 2.48 | -0.0009660478 | -0.001644731 | -0.002997333 | -0.008671947 | 2.48 | -0.000966141 | -0.001651606 | -0.003001177 | -0.008696126 | 2.48 | -0.000967623 | -0.001675042 | -0.002988142 | -0.008828691 | 2.48 | -0.0009687474 | -0.001690583 | -0.002978635 | -0.008918299 | 2.48 | -0.001156626 | -0.002708225 | -0.002733934 | -0.01431259
2.81 | -0.0009603392 | -0.001652167 | -0.002768661 | -0.008694272 | 2.81 | -0.000962261 | -0.00171195 | -0.002729719 | -0.009025705 | 2.81 | -0.00096228 | -0.001718707 | -0.002732901 | -0.009049165 | 2.81 | -0.0009636513 | -0.001742456 | -0.002720826 | -0.009181332 | 2.81 | -0.0009647377 | -0.001758084 | -0.002712407 | -0.009269947 | 2.81 | -0.00110287 | -0.002804565 | -0.002183583 | -0.01477775
3.14 | -0.00100089 | -0.001691329 | -0.002838664 | -0.008868792 | 3.14 | -0.00100294 | -0.00175202 | -0.002803697 | -0.009201117 | 3.14 | -0.001002887 | -0.00175869 | -0.002806155 | -0.009224164 | 3.14 | -0.001004168 | -0.001782787 | -0.002794941 | -0.009356607 | 3.14 | -0.001005163 | -0.00179856 | -0.002787013 | -0.009444986 | 3.14 | -0.00116807 | -0.002844732 | -0.002467635 | -0.01486675
3.47 | -0.0009957167 | -0.001746055 | -0.002591234 | -0.009170396 | 3.47 | -0.0009980998 | -0.001807488 | -0.002559223 | -0.009504528 | 3.47 | -0.000998022 | -0.001814024 | -0.002561524 | -0.009526612 | 3.47 | -0.0009993292 | -0.001838334 | -0.002551093 | -0.009659161 | 3.47 | -0.001000282 | -0.001854124 | -0.00254337 | -0.009746911 | 3.47 | -0.00112487 | -0.002924056 | -0.002002657 | -0.0152757
3.8 | -0.001031398 | -0.001775458 | -0.002660731 | -0.009303239 | 3.8 | -0.001033883 | -0.001837756 | -0.002632018 | -0.009639226 | 3.8 | -0.001033728 | -0.001844192 | -0.002633663 | -0.009660691 | 3.8 | -0.001034861 | -0.001868828 | -0.00262339 | -0.009793638 | 3.8 | -0.001035639 | -0.001884732 | -0.002615293 | -0.009881179 | 3.8 | -0.00118714 | -0.00295271 | -0.002296989 | -0.01533445
4.13 | -0.001022008 | -0.001822584 | -0.002429702 | -0.009562559 | 4.13 | -0.001024415 | -0.001885865 | -0.002402252 | -0.009901693 | 4.13 | -0.001024221 | -0.001892159 | -0.002403697 | -0.009922161 | 4.13 | -0.001025196 | -0.001917119 | -0.002393547 | -0.01005546 | 4.13 | -0.001025833 | -0.001933119 | -0.002385556 | -0.0101424 | 4.13 | -0.001144776 | -0.003021821 | -0.001860595 | -0.01570398
4.46 | -0.001052116 | -0.00184691 | -0.002504857 | -0.009663984 | 4.46 | -0.001054311 | -0.001911278 | -0.002480184 | -0.01000551 | 4.46 | -0.001054079 | -0.00191745 | -0.002481295 | -0.010025247 | 4.46 | -0.001054972 | -0.00194265 | -0.002471669 | -0.01015893 | 4.46 | -0.001055521 | -0.001958705 | -0.002463798 | -0.01024567 | 4.46 | -0.00120317 | -0.00304555 | -0.002143565 | -0.01575298
4.79 | -0.001041141 | -0.001887949 | -0.002288745 | -0.009888743 | 4.79 | -0.001043466 | -0.001953063 | -0.002264198 | -0.01023448 | 4.79 | -0.001043266 | -0.001959043 | -0.00226526 | -0.010253199 | 4.79 | -0.001044175 | -0.001984376 | -0.00225556 | -0.01038761 | 4.79 | -0.001044744 | -0.002000396 | -0.002247672 | -0.01047411 | 4.79 | -0.00116611 | -0.003107358 | -0.001758631 | -0.01608635
5.12 | -0.001070129 | -0.001906875 | -0.00236336 | -0.009968302 | 5.12 | -0.001072769 | -0.001972614 | -0.002342363 | -0.01031651 | 5.12 | -0.001072575 | -0.001978434 | -0.002343163 | -0.010334451 | 5.12 | -0.001073492 | -0.002003936 | -0.002334152 | -0.01046925 | 5.12 | -0.001074011 | -0.002020012 | -0.002326512 | -0.0105556 | 5.12 | -0.001223517 | -0.003127284 | -0.002038584 | -0.01612878
5.45 | -0.001061795 | -0.001941855 | -0.00217899 | -0.01016522 | 5.45 | -0.001064342 | -0.002008418 | -0.002159736 | -0.01051705 | 5.45 | -0.001064171 | -0.002014052 | -0.00216038 | -0.010534068 | 5.45 | -0.001065003 | -0.002039737 | -0.002151644 | -0.01066943 | 5.45 | -0.001065436 | -0.00205582 | -0.002144087 | -0.01075546 | 5.45 | -0.001193247 | -0.003180692 | -0.001703066 | -0.01642692
5.78 | -0.00108899 | -0.001956284 | -0.002252243 | -0.01022606 | 5.78 | -0.001091396 | -0.002023742 | -0.002235036 | -0.01058142 | 5.78 | -0.001091217 | -0.002029232 | -0.002235456 | -0.010597684 | 5.78 | -0.001092013 | -0.002055091 | -0.002227172 | -0.01073368 | 5.78 | -0.001092382 | -0.002071212 | -0.002219683 | -0.01081962 | 5.78 | -0.00124641 | -0.003195113 | -0.00195793 | -0.01646193
6.11 | -0.001081437 | -0.001986594 | -0.002081631 | -0.01040018 | 6.11 | -0.001083618 | -0.00205472 | -0.002065616 | -0.01075849 | 6.11 | -0.001083466 | -0.002060005 | -0.002065955 | -0.010773785 | 6.11 | -0.001084237 | -0.002085955 | -0.002058298 | -0.01091008 | 6.11 | -0.001084578 | -0.002102061 | -0.002051218 | -0.0109957 | 6.11 | -0.001216714 | -0.003239058 | -0.001644142 | -0.01672007
6.44 | -0.001107267 | -0.001998042 | -0.002154297 | -0.01044933 | 6.44 | -0.001109321 | -0.002066961 | -0.002139584 | -0.01081131 | 6.44 | -0.001109142 | -0.002072101 | -0.002139658 | -0.010825901 | 6.44 | -0.001109817 | -0.00209825 | -0.002132096 | -0.01096303 | 6.44 | -0.001110084 | -0.002114441 | -0.002125139 | -0.01104878 | 6.44 | -0.001262496 | -0.00324935 | -0.001872855 | -0.01674678
6.77 | -0.001100239 | -0.002024229 | -0.00199586 | -0.01060332 | 6.77 | -0.001102239 | -0.002093848 | -0.001983455 | -0.01096852 | 6.77 | -0.001102079 | -0.002098798 | -0.001983476 | -0.010982172 | 6.77 | -0.00110273 | -0.002125026 | -0.001976431 | -0.0111196 | 6.77 | -0.001102966 | -0.002141205 | -0.001969849 | -0.01120505 | 6.77 | -0.001233193 | -0.003287367 | -0.001590017 | -0.0169732
7.1 | -0.001123978 | -0.002032648 | -0.002063035 | -0.01064137 | 7.1 | -0.001125801 | -0.002103181 | -0.002052511 | -0.01101049 | 7.1 | -0.001125613 | -0.002107981 | -0.002052204 | -0.011023422 | 7.1 | -0.001126235 | -0.002134332 | -0.002045561 | -0.01116136 | 7.1 | -0.001126462 | -0.002150543 | -0.002039331 | -0.01124677 | 7.1 | -0.00127253 | -0.003297067 | -0.001785266 | -0.01700023
7.43 | -0.001118509 | -0.00205523 | -0.001928239 | -0.01077782 | 7.43 | -0.001120368 | -0.002126421 | -0.001920129 | -0.01115026 | 7.43 | -0.001120209 | -0.002131035 | -0.001919898 | -0.011162305 | 7.43 | -0.001120806 | -0.002157439 | -0.001913576 | -0.01130057 | 7.43 | -0.00112099 | -0.002173642 | -0.001907569 | -0.01138576 | 7.43 | -0.001248612 | -0.003330946 | -0.001543185 | -0.0171976
7.76 | -0.001140789 | -0.002062186 | -0.001994813 | -0.01081117 | 7.76 | -0.001142746 | -0.002134054 | -0.001989031 | -0.011187 | 7.76 | -0.001142591 | -0.002138528 | -0.001988806 | -0.011198428 | 7.76 | -0.001143173 | -0.002165018 | -0.001982748 | -0.01133717 | 7.76 | -0.00114333 | -0.002181254 | -0.00197694 | -0.01142235 | 7.76 | -0.001284912 | -0.003340489 | -0.001724592 | -0.01722978
8.09 | -0.001137322 | -0.002081743 | -0.001876408 | -0.01093193 | 8.09 | -0.001139067 | -0.002154328 | -0.001873915 | -0.01131099 | 8.09 | -0.001138973 | -0.002158617 | -0.001873657 | -0.011321631 | 8.09 | -0.001139509 | -0.002185147 | -0.001868196 | -0.01146057 | 8.09 | -0.001139624 | -0.002201369 | -0.001862728 | -0.01154549 | 8.09 | -0.001263149 | -0.003369231 | -0.001520861 | -0.01739779
8.42 | -0.001157728 | -0.002086882 | -0.001926711 | -0.01096051 | 8.42 | -0.001159476 | -0.002160151 | -0.001926706 | -0.01134298 | 8.42 | -0.001159383 | -0.002164301 | -0.001926381 | -0.011352984 | 8.42 | -0.001159925 | -0.002190895 | -0.001921348 | -0.01149231 | 8.42 | -0.00116002 | -0.002207135 | -0.001916156 | -0.01157713 | 8.42 | -0.001294166 | -0.003378495 | -0.001668746 | -0.01743467
8.75 | -0.001154941 | -0.002103574 | -0.001817832 | -0.0110658 | 8.75 | -0.001156628 | -0.002177556 | -0.00181998 | -0.01145202 | 8.75 | -0.001156556 | -0.002181543 | -0.001819788 | -0.011461257 | 8.75 | -0.001157094 | -0.002208159 | -0.001815115 | -0.01160086 | 8.75 | -0.001157161 | -0.00222438 | -0.001810182 | -0.01168546 | 8.75 | -0.001279076 | -0.003402037 | -0.001506828 | -0.017575
9.08 | -0.001173499 | -0.002107794 | -0.001863438 | -0.01109197 | 9.08 | -0.001175201 | -0.002182485 | -0.001868068 | -0.01148169 | 9.08 | -0.001175123 | -0.002186342 | -0.001867865 | -0.011490344 | 9.08 | -0.001175664 | -0.002213 | -0.001863546 | -0.01163026 | 9.08 | -0.001175723 | -0.002229237 | -0.001858902 | -0.01171477 | 9.08 | -0.001305211 | -0.003410112 | -0.001625128 | -0.017618
9.41 | -0.001171664 | -0.002121874 | -0.001771331 | -0.01118174 | 9.41 | -0.001173168 | -0.002197362 | -0.001778856 | -0.01157522 | 9.41 | -0.001173123 | -0.002201068 | -0.001778805 | -0.011583215 | 9.41 | -0.001173642 | -0.002227743 | -0.001774829 | -0.01172338 | 9.41 | -0.001173677 | -0.002243961 | -0.001770451 | -0.01180767 | 9.41 | -0.001293132 | -0.003427864 | -0.001497133 | -0.01772693
9.74 | -0.001187465 | -0.002125113 | -0.001800298 | -0.0112066 | 9.74 | -0.00118875 | -0.002201367 | -0.001811367 | -0.01160328 | 9.74 | -0.001188708 | -0.002204954 | -0.001811281 | -0.011610767 | 9.74 | -0.001189199 | -0.00223166 | -0.001807722 | -0.01175113 | 9.74 | -0.001189206 | -0.002247882 | -0.001803565 | -0.01183528 | 9.74 | -0.001312941 | -0.003435931 | -0.001578717 | -0.01777744
10.07 | -0.001186611 | -0.002136519 | -0.001721083 | -0.01128035 | 10.07 | -0.001187696 | -0.002213522 | -0.001734207 | -0.01168131 | 10.07 | -0.001187676 | -0.002216984 | -0.001734299 | -0.011688195 | 10.07 | -0.00118809 | -0.002243737 | -0.001731042 | -0.01182887 | 10.07 | -0.001188012 | -0.002259953 | -0.001727074 | -0.01191279 | 10.07 | -0.001303998 | -0.003449174 | -0.001492866 | -0.01785755
10.4 | -0.001199256 | -0.002139127 | -0.001736016 | -0.01130365 | 10.4 | -0.001200153 | -0.00221689 | -0.001751369 | -0.0117082 | 10.4 | -0.001200101 | -0.002220258 | -0.001751421 | -0.011714672 | 10.4 | -0.001200464 | -0.002247048 | -0.001748247 | -0.0118556 | 10.4 | -0.001200318 | -0.002263275 | -0.001744277 | -0.01193939 | 10.4 | -0.001315666 | -0.003457628 | -0.001532329 | -0.0179152
10.73 | -0.001199643 | -0.00214843 | -0.001677723 | -0.01136303 | 10.73 | -0.001200212 | -0.002227002 | -0.001694313 | -0.01177193 | 10.73 | -0.001200154 | -0.002230265 | -0.001694554 | -0.011777897 | 10.73 | -0.001200483 | -0.002257055 | -0.001691496 | -0.01191912 | 10.73 | -0.001200271 | -0.002273249 | -0.001687492 | -0.01200272 | 10.73 | -0.001309147 | -0.003467924 | -0.001464354 | -0.01796922
11.06 | -0.001210662 | -0.002151007 | -0.001689557 | -0.01138757 | 11.06 | -0.001211141 | -0.002230417 | -0.00170849 | -0.01180055 | 11.06 | -0.001211033 | -0.002233605 | -0.00170864 | -0.011806205 | 11.06 | -0.00121132 | -0.002260422 | -0.001705624 | -0.01194762 | 11.06 | -0.001211091 | -0.002276581 | -0.001701726 | -0.01203097 | 11.06 | -0.001320205 | -0.003478736 | -0.001489966 | -0.01804063
11.39 | -0.001211297 | -0.002158608 | -0.001639692 | -0.01143622 | 11.39 | -0.001211849 | -0.002238913 | -0.001662001 | -0.01185408 | 11.39 | -0.001211732 | -0.002242009 | -0.001662339 | -0.011859329 | 11.39 | -0.001211975 | -0.00226883 | -0.001659253 | -0.01200115 | 11.39 | -0.001211767 | -0.002284941 | -0.001655589 | -0.01208434 | 11.39 | -0.00131992 | -0.003487766 | -0.001455465 | -0.01808062
11.72 | -0.001219416 | -0.002160771 | -0.001632501 | -0.01146051 | 11.72 | -0.001220084 | -0.00224199 | -0.001658654 | -0.0118826 | 11.72 | -0.00121994 | -0.002245017 | -0.001659137 | -0.011887565 | 11.72 | -0.00122017 | -0.002271839 | -0.001656155 | -0.01202955 | 11.72 | -0.001220046 | -0.002287938 | -0.001652977 | -0.01211264 | 11.72 | -0.001330473 | -0.003499915 | -0.001467601 | -0.01816336
12.05 | -0.001221172 | -0.002166827 | -0.001593029 | -0.011498 | 12.05 | -0.001221829 | -0.002248915 | -0.001621887 | -0.01192508 | 12.05 | -0.001221726 | -0.002251872 | -0.001622835 | -0.011929745 | 12.05 | -0.001221924 | -0.002278698 | -0.00161996 | -0.01207198 | 12.05 | -0.00122189 | -0.002294767 | -0.001617469 | -0.01215492 | 12.05 | -0.001334575 | -0.003505358 | -0.001465913 | -0.01818472
12.38 | -0.00122843 | -0.002169338 | -0.001582357 | -0.01152539 | 12.38 | -0.001228957 | -0.00225226 | -0.001613399 | -0.01195649 | 12.38 | -0.00122891 | -0.002255183 | -0.001614845 | -0.011961007 | 12.38 | -0.001229105 | -0.002282022 | -0.001612209 | -0.01210347 | 12.38 | -0.001229059 | -0.002298065 | -0.001609999 | -0.01218612 | 12.38 | -0.001340306 | -0.003515981 | -0.001452988 | -0.01826864
12.71 | -0.001233274 | -0.002173964 | -0.001570791 | -0.01155287 | 12.71 | -0.001233508 | -0.002257947 | -0.001604165 | -0.01198928 | 12.71 | -0.001233581 | -0.002260838 | -0.001606405 | -0.011993688 | 12.71 | -0.001233687 | -0.002287719 | -0.001604101 | -0.01213634 | 12.71 | -0.001233493 | -0.002303643 | -0.001601291 | -0.01221851 | 12.71 | -0.001342989 | -0.003517406 | -0.001456667 | -0.01827018
13.04 | -0.001239047 | -0.002176783 | -0.001552941 | -0.01158423 | 13.04 | -0.001239105 | -0.0022617 | -0.001589781 | -0.01202443 | 13.04 | -0.001239164 | -0.002264564 | -0.001592195 | -0.012028748 | 13.04 | -0.001239162 | -0.002291479 | -0.00158989 | -0.01217154 | 13.04 | -0.001238763 | -0.002307316 | -0.001586072 | -0.01225331 | 13.04 | -0.001343194 | -0.003527431 | -0.001415907 | -0.01835655
13.37 | -0.001244235 | -0.002180028 | -0.001548632 | -0.01160292 | 13.37 | -0.001244021 | -0.00226601 | -0.001589402 | -0.01204844 | 13.37 | -0.001243968 | -0.002268796 | -0.001591539 | -0.012052429 | 13.37 | -0.00124394 | -0.002295721 | -0.001589499 | -0.01219551 | 13.37 | -0.001243475 | -0.002311456 | -0.001585557 | -0.0122769 | 13.37 | -0.001347893 | -0.00352709 | -0.001439796 | -0.01834696
13.7 | -0.001247083 | -0.002182719 | -0.00151159 | -0.01163551 | 13.7 | -0.001246533 | -0.002269641 | -0.001555839 | -0.01208525 | 13.7 | -0.001246288 | -0.002272363 | -0.001557176 | -0.01208905 | 13.7 | -0.001246206 | -0.002299273 | -0.001555368 | -0.01223201 | 13.7 | -0.001245768 | -0.002314914 | -0.001551819 | -0.01231289 | 13.7 | -0.001346772 | -0.003538482 | -0.001383361 | -0.01844105
14.03 | -0.00125421 | -0.002184613 | -0.001522982 | -0.01164396 | 14.03 | -0.001253241 | -0.002272476 | -0.001569381 | -0.01209928 | 14.03 | -0.001252971 | -0.002275155 | -0.001570862 | -0.012102968 | 14.03 | -0.001252854 | -0.002302066 | -0.001569631 | -0.01224628 | 14.03 | -0.001252449 | -0.002317607 | -0.001566692 | -0.01232682 | 14.03 | -0.001357004 | -0.003537215 | -0.001435428 | -0.01842064
14.36 | -0.001255624 | -0.002188223 | -0.001476836 | -0.01168329 | 14.36 | -0.001254155 | -0.002276968 | -0.001525337 | -0.01214259 | 14.36 | -0.001253872 | -0.00227964 | -0.001527287 | -0.012146246 | 14.36 | -0.001253716 | -0.002306516 | -0.001526278 | -0.01228939 | 14.36 | -0.001253344 | -0.002321934 | -0.001523594 | -0.01236936 | 14.36 | -0.001354336 | -0.003549518 | -0.001364322 | -0.01852135
14.69 | -0.001264143 | -0.00218869 | -0.001503178 | -0.01168099 | 14.69 | -0.00126237 | -0.002278436 | -0.001554617 | -0.01214605 | 14.69 | -0.001262118 | -0.002281103 | -0.001557202 | -0.012149712 | 14.69 | -0.001261969 | -0.002307961 | -0.00155632 | -0.01229335 | 14.69 | -0.001261623 | -0.002323247 | -0.001553608 | -0.01237304 | 14.69 | -0.001364811 | -0.003545645 | -0.001428752 | -0.01848519
15.02 | -0.001263879 | -0.002192514 | -0.00144681 | -0.01172334 | 15.02 | -0.001261965 | -0.002283165 | -0.001500932 | -0.01219278 | 15.02 | -0.001261687 | -0.002285841 | -0.001503954 | -0.01219648 | 15.02 | -0.001261482 | -0.002312666 | -0.001503363 | -0.01233998 | 15.02 | -0.001261062 | -0.002327797 | -0.001500378 | -0.01241904 | 15.02 | -0.001358363 | -0.003557882 | -0.001336066 | -0.01858784
15.35 | -0.001274058 | -0.002191604 | -0.001487313 | -0.01171153 | 15.35 | -0.001272068 | -0.00228328 | -0.001543649 | -0.01218717 | 15.35 | -0.001271797 | -0.002285971 | -0.001547313 | -0.012190932 | 15.35 | -0.001271564 | -0.002312792 | -0.001546829 | -0.01233476 | 15.35 | -0.001271063 | -0.002327769 | -0.001543414 | -0.01241339 | 15.35 | -0.001369495 | -0.003552178 | -0.001405167 | -0.01853981
15.68 | -0.001272366 | -0.002195707 | -0.001423431 | -0.0117569 | 15.68 | -0.001270322 | -0.002288286 | -0.001482202 | -0.01223706 | 15.68 | -0.001270007 | -0.002291001 | -0.001486236 | -0.012240933 | 15.68 | -0.001269746 | -0.002317781 | -0.001485757 | -0.01238466 | 15.68 | -0.00126924 | -0.002332606 | -0.001482177 | -0.01246274 | 15.68 | -0.001361943 | -0.003563369 | -0.001304247 | -0.01863966
16.01 | -0.001283137 | -0.002193559 | -0.001472523 | -0.01173673 | 16.01 | -0.001280914 | -0.002287189 | -0.001533681 | -0.01222302 | 16.01 | -0.001280593 | -0.002289929 | -0.001538303 | -0.012227031 | 16.01 | -0.001280314 | -0.002316698 | -0.001537961 | -0.01237104 | 16.01 | -0.001279925 | -0.002331417 | -0.001535119 | -0.01244884 | 16.01 | -0.00137338 | -0.003555776 | -0.001375745 | -0.01858205
16.34 | -0.001278353 | -0.002197876 | -0.001389788 | -0.01178504 | 16.34 | -0.001275889 | -0.00229249 | -0.001453508 | -0.01227592 | 16.34 | -0.001275523 | -0.002295265 | -0.001458527 | -0.012280121 | 16.34 | -0.001275226 | -0.002321985 | -0.001458309 | -0.01242394 | 16.34 | -0.001275021 | -0.002336577 | -0.001456491 | -0.0125012 | 16.34 | -0.0013648 | -0.003566531 | -0.001271815 | -0.01868048
16.67 | -0.001289714 | -0.002194232 | -0.001448081 | -0.01175481 | 16.67 | -0.001286792 | -0.002289969 | -0.001514519 | -0.01225173 | 16.67 | -0.001286432 | -0.002292785 | -0.001520082 | -0.012256164 | 16.67 | -0.001286069 | -0.002319525 | -0.001520247 | -0.01240022 | 16.67 | -0.001285923 | -0.002333997 | -0.001518749 | -0.01247708 | 16.67 | -0.001374424 | -0.003558484 | -0.001343866 | -0.01861914
17 | -0.00128229 | -0.002198679 | -0.001350157 | -0.01180594 | 17 | -0.001278918 | -0.002295411 | -0.001419094 | -0.01230733 | 17 | -0.001278525 | -0.002298276 | -0.001424963 | -0.012312056 | 17 | -0.001278107 | -0.002324972 | -0.001425414 | -0.01245584 | 17 | -0.001277947 | -0.002339289 | -0.001423758 | -0.01253205 | 17 | -0.001363764 | -0.003569278 | -0.001243092 | -0.01871519
17.33 | -0.001294484 | -0.002193738 | -0.001418412 | -0.0117676 | 17.33 | -0.001290524 | -0.002291616 | -0.001489093 | -0.01227514 | 17.33 | -0.001290102 | -0.002294546 | -0.001495673 | -0.012280133 | 17.33 | -0.00128964 | -0.002321247 | -0.001496323 | -0.01242414 | 17.33 | -0.001289439 | -0.002335411 | -0.001494344 | -0.0124999 | 17.33 | -0.001376267 | -0.003561821 | -0.001333075 | -0.01865155
17.66 | -0.001285945 | -0.002198647 | -0.001313781 | -0.01182216 | 17.66 | -0.001281605 | -0.002297531 | -0.001386399 | -0.01233442 | 17.66 | -0.001281102 | -0.00230054 | -0.001393496 | -0.012339724 | 17.66 | -0.001280592 | -0.002327217 | -0.001394555 | -0.01248347 | 17.66 | -0.001280301 | -0.0023412 | -0.00139219 | -0.01255846 | 17.66 | -0.001366613 | -0.003575135 | -0.00122274 | -0.01875589
17.99 | -0.001300092 | -0.002192965 | -0.001398903 | -0.01177719 | 17.99 | -0.001295492 | -0.002293039 | -0.001473702 | -0.01229617 | 17.99 | -0.001294956 | -0.00229613 | -0.001481468 | -0.012301843 | 17.99 | -0.001294422 | -0.002322798 | -0.001482679 | -0.01244583 | 17.99 | -0.001294019 | -0.00233662 | -0.00147978 | -0.01252031 | 17.99 | -0.001385095 | -0.00356902 | -0.001332786 | -0.01869796
18.32 | -0.001291229 | -0.002198499 | -0.001294967 | -0.01183561 | 18.32 | -0.001286619 | -0.002299607 | -0.001372575 | -0.01235974 | 18.32 | -0.001285996 | -0.002302796 | -0.001380977 | -0.012365785 | 18.32 | -0.001285462 | -0.002329408 | -0.001382395 | -0.01250954 | 18.32 | -0.001285048 | -0.002343055 | -0.001379288 | -0.01258333 | 18.32 | -0.00137702 | -0.003582661 | -0.001220585 | -0.0188056
18.65 | -0.001305418 | -0.002191929 | -0.001382704 | -0.01178377 | 18.65 | -0.001300737 | -0.002294162 | -0.001461755 | -0.01231491 | 18.65 | -0.001300038 | -0.002297457 | -0.001471066 | -0.012321344 | 18.65 | -0.001299455 | -0.002324067 | -0.001472791 | -0.0124653 | 18.65 | -0.001299148 | -0.002337603 | -0.001470266 | -0.01253881 | 18.65 | -0.00139688 | -0.003574998 | -0.001340192 | -0.01874333
18.98 | -0.001295086 | -0.002197551 | -0.001267989 | -0.01184295 | 18.98 | -0.001290357 | -0.002300754 | -0.001348366 | -0.01237938 | 18.98 | -0.001289583 | -0.002304154 | -0.001358242 | -0.01238628 | 18.98 | -0.001288961 | -0.00233071 | -0.001360315 | -0.01252991 | 18.98 | -0.001288826 | -0.002344115 | -0.001358869 | -0.01260283 | 18.98 | -0.001384295 | -0.003587029 | -0.001207745 | -0.01884849
19.31 | -0.001311466 | -0.002190581 | -0.001370629 | -0.01178761 | 19.31 | -0.001306543 | -0.00229485 | -0.001451281 | -0.01233099 | 19.31 | -0.001305726 | -0.002298363 | -0.001461908 | -0.012338412 | 19.31 | -0.001305068 | -0.002324915 | -0.001464103 | -0.01248229 | 19.31 | -0.001304985 | -0.002338197 | -0.001462875 | -0.01255486 | 19.31 | -0.001400621 | -0.003577428 | -0.001319746 | -0.01877809
19.64 | -0.001299668 | -0.002196695 | -0.001246126 | -0.01185033 | 19.64 | -0.00129462 | -0.002301864 | -0.00132731 | -0.0123989 | 19.64 | -0.001293731 | -0.002305496 | -0.001338551 | -0.012406857 | 19.64 | -0.001293059 | -0.002331987 | -0.001340929 | -0.01255047 | 19.64 | -0.001292975 | -0.002345107 | -0.001339538 | -0.0126224 | 19.64 | -0.00138327 | -0.003589704 | -0.001172219 | -0.01888575
19.97 | -0.001316059 | -0.002188918 | -0.001350603 | -0.01179093 | 19.97 | -0.001310796 | -0.002295144 | -0.001431893 | -0.01234647 | 19.97 | -0.001309866 | -0.002298903 | -0.001443976 | -0.012355005 | 19.97 | -0.001309159 | -0.002325393 | -0.001446467 | -0.01249887 | 19.97 | -0.001309053 | -0.002338378 | -0.001444852 | -0.0125704 | 19.97 | -0.001401064 | -0.003579213 | -0.001301382 | -0.01880721
20.3 | -0.001303674 | -0.002195301 | -0.0012225 | -0.01185672 | 20.3 | -0.001298299 | -0.002302423 | -0.001304403 | -0.0124174 | 20.3 | -0.001297303 | -0.002306309 | -0.001317162 | -0.012426512 | 20.3 | -0.001296577 | -0.002332742 | -0.001319865 | -0.01257012 | 20.3 | -0.001296462 | -0.002345575 | -0.001318159 | -0.01264102 | 20.3 | -0.001383313 | -0.003593329 | -0.001150083 | -0.01892334
20.63 | -0.001322157 | -0.002186901 | -0.001341918 | -0.01179216 | 20.63 | -0.001316542 | -0.002295104 | -0.001423996 | -0.0123598 | 20.63 | -0.001315499 | -0.002299133 | -0.001437555 | -0.012369596 | 20.63 | -0.001314747 | -0.002325561 | -0.001440404 | -0.01251342 | 20.63 | -0.001314616 | -0.002338272 | -0.00143862 | -0.01258393 | 20.63 | -0.001407609 | -0.003582785 | -0.001314878 | -0.018841
20.96 | -0.001309781 | -0.002193841 | -0.001212858 | -0.01186166 | 20.96 | -0.001303957 | -0.002302967 | -0.001295693 | -0.01243437 | 20.96 | -0.001302837 | -0.00230714 | -0.001309896 | -0.012444845 | 20.96 | -0.001302072 | -0.002333504 | -0.001312988 | -0.01258836 | 20.96 | -0.001301943 | -0.002346072 | -0.00131124 | -0.01265825 | 20.96 | -0.001388033 | -0.003597787 | -0.001145926 | -0.01896138
21.29 | -0.001328999 | -0.002184792 | -0.001337433 | -0.01179311 | 21.29 | -0.001322786 | -0.002294985 | -0.00141988 | -0.01237264 | 21.29 | -0.001321598 | -0.002299321 | -0.001434929 | -0.012383873 | 21.29 | -0.001320796 | -0.002325687 | -0.001438196 | -0.01252761 | 21.29 | -0.001320658 | -0.002338144 | -0.001436454 | -0.01259711 | 21.29 | -0.00141457 | -0.003585592 | -0.001325753 | -0.01887202
21.62 | -0.001314624 | -0.002191717 | -0.001194946 | -0.01186329 | 21.62 | -0.001308104 | -0.002302787 | -0.001277405 | -0.01244776 | 21.62 | -0.001306822 | -0.002307286 | -0.00129316 | -0.012459734 | 21.62 | -0.001305995 | -0.002333589 | -0.001296692 | -0.01260313 | 21.62 | -0.001305864 | -0.002345913 | -0.001295036 | -0.01267202 | 21.62 | -0.001391824 | -0.00360095 | -0.001131949 | -0.01899617
21.95 | -0.001333908 | -0.002182276 | -0.001320305 | -0.0117916 | 21.95 | -0.001327017 | -0.002294404 | -0.001402181 | -0.012383 | 21.95 | -0.001325682 | -0.002299072 | -0.001418819 | -0.012395778 | 21.95 | -0.001324808 | -0.002325382 | -0.001422485 | -0.0125394 | 21.95 | -0.001324663 | -0.002337605 | -0.00142083 | -0.01260793 | 21.95 | -0.001420648 | -0.003587981 | -0.001326744 | -0.01890165
22.28 | -0.001319297 | -0.002189752 | -0.001178059 | -0.01186376 | 22.28 | -0.00131227 | -0.002302779 | -0.001260557 | -0.01246018 | 22.28 | -0.001310869 | -0.002307614 | -0.001277943 | -0.012473769 | 22.28 | -0.001309967 | -0.002333864 | -0.001281868 | -0.01261706 | 22.28 | -0.001309826 | -0.002345967 | -0.001280312 | -0.01268502 | 22.28 | -0.001396201 | -0.00360378 | -0.001124443 | -0.01902969
22.61 | -0.001339253 | -0.002180032 | -0.001310959 | -0.01178885 | 22.61 | -0.001332151 | -0.002294171 | -0.001394265 | -0.01239243 | 22.61 | -0.001330699 | -0.002299189 | -0.001412531 | -0.012406914 | 22.61 | -0.001329765 | -0.002325444 | -0.001416632 | -0.01255043 | 22.61 | -0.001329612 | -0.002337457 | -0.001415105 | -0.01261805 | 22.61 | -0.001426379 | -0.003589179 | -0.001334799 | -0.01892729
22.94 | -0.001323409 | -0.002187453 | -0.00116298 | -0.01186086 | 22.94 | -0.001316389 | -0.002302525 | -0.001248273 | -0.01246954 | 22.94 | -0.001314869 | -0.002307725 | -0.001267301 | -0.012484919 | 22.94 | -0.001313917 | -0.00233392 | -0.00127167 | -0.01262812 | 22.94 | -0.001313765 | -0.002345818 | -0.001270246 | -0.01269517 | 22.94 | -0.00139617 | -0.003605087 | -0.001105008 | -0.01905789
23.27 | -0.001342914 | -0.00217698 | -0.001297061 | -0.01178177 | 23.27 | -0.001335729 | -0.002293125 | -0.001382671 | -0.01239736 | 23.27 | -0.001334162 | -0.002298516 | -0.00140261 | -0.012413688 | 23.27 | -0.001333166 | -0.002324718 | -0.001407203 | -0.01255705 | 23.27 | -0.001332988 | -0.00233654 | -0.001405825 | -0.01262377 | 23.27 | -0.001425227 | -0.00358918 | -0.001321901 | -0.01894573
23.6 | -0.00132544 | -0.002184455 | -0.00114195 | -0.01185434 | 23.6 | -0.00131811 | -0.002301478 | -0.001227861 | -0.01247486 | 23.6 | -0.001316481 | -0.002307059 | -0.001248591 | -0.012492141 | 23.6 | -0.00131547 | -0.002333207 | -0.001253582 | -0.01263517 | 23.6 | -0.001315293 | -0.002344925 | -0.001252321 | -0.01270136 | 23.6 | -0.001390909 | -0.003607841 | -0.001070015 | -0.01908879
23.93 | -0.001344965 | -0.00217363 | -0.001279055 | -0.01177272 | 23.93 | -0.001337338 | -0.002291693 | -0.001364437 | -0.0124 | 23.93 | -0.001335643 | -0.002297489 | -0.001386063 | -0.01241832 | 23.93 | -0.001334602 | -0.002323641 | -0.001391293 | -0.01256153 | 23.93 | -0.001334408 | -0.00233529 | -0.001390089 | -0.01262741 | 23.93 | -0.001425394 | -0.003592636 | -0.001316344 | -0.01897406
24.26 | -0.001327517 | -0.002181179 | -0.001124917 | -0.01184477 | 24.26 | -0.001319751 | -0.002300084 | -0.001210418 | -0.01247684 | 24.26 | -0.001317971 | -0.002306093 | -0.001232858 | -0.012496178 | 24.26 | -0.0013169 | -0.002332192 | -0.001238478 | -0.01263902 | 24.26 | -0.001316694 | -0.002343752 | -0.001237456 | -0.01270436 | 24.26 | -0.001393583 | -0.003614225 | -0.001064279 | -0.01913021
24.59 | -0.001347227 | -0.002170349 | -0.001261925 | -0.01176255 | 24.59 | -0.00133919 | -0.002290299 | -0.001346874 | -0.01240134 | 24.59 | -0.001337327 | -0.002296536 | -0.001370237 | -0.012421798 | 24.59 | -0.001336218 | -0.00232265 | -0.001376169 | -0.01256481 | 24.59 | -0.001335992 | -0.002334151 | -0.001375225 | -0.01262986 | 24.59 | -0.00143667 | -0.003598885 | -0.00135412 | -0.01901119
24.92 | -0.00132984 | -0.002177975 | -0.001110557 | -0.01183393 | 24.92 | -0.001321701 | -0.002298751 | -0.001195612 | -0.01247739 | 24.92 | -0.001319729 | -0.002305215 | -0.001219935 | -0.012498892 | 24.92 | -0.001318594 | -0.00233128 | -0.001226259 | -0.01264155 | 24.92 | -0.00131836 | -0.002342699 | -0.00122545 | -0.01270609 | 24.92 | -0.001402958 | -0.003621398 | -0.001085658 | -0.01917604
25.25 | -0.001348545 | -0.002167226 | -0.001243657 | -0.01175201 | 25.25 | -0.001340181 | -0.002289022 | -0.001327838 | -0.01240219 | 25.25 | -0.00133811 | -0.002295731 | -0.00135313 | -0.012424874 | 25.25 | -0.001336932 | -0.002321813 | -0.00135981 | -0.01256771 | 25.25 | -0.001336668 | -0.002333188 | -0.001359077 | -0.01263198 | 25.25 | -0.001446817 | -0.003603689 | -0.00138029 | -0.0190466
25.58 | -0.001330549 | -0.002174955 | -0.00108952 | -0.01182315 | 25.58 | -0.001322086 | -0.00229755 | -0.001173644 | -0.01247785 | 25.58 | -0.001319906 | -0.0023045 | -0.001199828 | -0.012501671 | 25.58 | -0.001318696 | -0.002330537 | -0.001206956 | -0.01264415 | 25.58 | -0.001318419 | -0.002341833 | -0.001206315 | -0.01270794 | 25.58 | -0.001408342 | -0.003625336 | -0.001086151 | -0.0192113
25.91 | -0.001350448 | -0.002164404 | -0.001229856 | -0.01174187 | 25.91 | -0.001341793 | -0.002288006 | -0.001313016 | -0.0124033 | 25.91 | -0.001339527 | -0.002295208 | -0.001340036 | -0.012428414 | 25.91 | -0.001338237 | -0.002321286 | -0.001347634 | -0.01257106 | 25.91 | -0.001337923 | -0.00233255 | -0.00134709 | -0.01263458 | 25.91 | -0.001450452 | -0.003605564 | -0.001385574 | -0.01907151
26.24 | -0.001332594 | -0.002172328 | -0.001076053 | -0.01181401 | 26.24 | -0.0013239 | -0.002296679 | -0.001159135 | -0.01247987 | 26.24 | -0.001321551 | -0.002304126 | -0.001186952 | -0.012506206 | 26.24 | -0.001320221 | -0.002330149 | -0.001195053 | -0.01264848 | 26.24 | -0.001319877 | -0.002341354 | -0.001194859 | -0.01271149 | 26.24 | -0.001406614 | -0.003627899 | -0.001070788 | -0.01924138
26.57 | -0.00135221 | -0.002161568 | -0.001211222 | -0.01173315 | 26.57 | -0.001343352 | -0.002286907 | -0.001293258 | -0.01240566 | 26.57 | -0.001340918 | -0.002294616 | -0.001321904 | -0.012433357 | 26.57 | -0.001339497 | -0.002320697 | -0.00133042 | -0.01257581 | 26.57 | -0.001339127 | -0.002331866 | -0.001330292 | -0.01263862 | 26.57 | -0.00145217 | -0.003607574 | -0.001398041 | -0.01909354
26.9 | -0.001334834 | -0.002169459 | -0.001060867 | -0.01180569 | 26.9 | -0.00132592 | -0.002295515 | -0.001142839 | -0.01248242 | 26.9 | -0.001323424 | -0.002303468 | -0.001172155 | -0.012511432 | 26.9 | -0.001321936 | -0.002329518 | -0.001181203 | -0.01265351 | 26.9 | -0.001321519 | -0.002340635 | -0.001181237 | -0.01271582 | 26.9 | -0.001407474 | -0.003632211 | -0.001069043 | -0.01927325
27.23 | -0.001356443 | -0.002158855 | -0.001208078 | -0.01172592 | 27.23 | -0.001347316 | -0.002285911 | -0.001289054 | -0.01240915 | 27.23 | -0.001344751 | -0.002294127 | -0.00131919 | -0.012439555 | 27.23 | -0.001343205 | -0.002320208 | -0.00132864 | -0.01258184 | 27.23 | -0.001342748 | -0.002331299 | -0.001328813 | -0.01264392 | 27.23 | -0.001455735 | -0.003610948 | -0.001403565 | -0.01912003
27.56 | -0.001340243 | -0.002167319 | -0.001066465 | -0.01180098 | 27.56 | -0.001331053 | -0.002295058 | -0.001147154 | -0.01248831 | 27.56 | -0.001328398 | -0.002303539 | -0.001178235 | -0.012519994 | 27.56 | -0.001326825 | -0.002329589 | -0.001188108 | -0.01266196 | 27.56 | -0.001326369 | -0.002340618 | -0.001188526 | -0.01272359 | 27.56 | -0.001409339 | -0.003635349 | -0.001053157 | -0.01930282
27.89 | -0.001361788 | -0.002156576 | -0.00121362 | -0.01172111 | 27.89 | -0.001352312 | -0.002285301 | -0.001293227 | -0.0124147 | 27.89 | -0.001349622 | -0.002294039 | -0.001325069 | -0.012447843 | 27.89 | -0.001347981 | -0.00232013 | -0.001335432 | -0.01259005 | 27.89 | -0.001347503 | -0.002331138 | -0.001335991 | -0.01265151 | 27.89 | -0.001461108 | -0.00361241 | -0.001407456 | -0.01914278
28.22 | -0.001344325 | -0.002165096 | -0.001061186 | -0.01179668 | 28.22 | -0.00133476 | -0.002294499 | -0.001140486 | -0.01249422 | 28.22 | -0.001331994 | -0.002303503 | -0.00117324 | -0.012528682 | 28.22 | -0.001330329 | -0.002329545 | -0.001184048 | -0.01267057 | 28.22 | -0.001329839 | -0.002340494 | -0.001184793 | -0.01273159 | 28.22 | -0.001415154 | -0.003637299 | -0.001056612 | -0.01933051
28.55 | -0.001366527 | -0.002154392 | -0.00121047 | -0.01171732 | 28.55 | -0.0013567 | -0.002284721 | -0.001288601 | -0.01242084 | 28.55 | -0.001353838 | -0.00229401 | -0.001322303 | -0.012456771 | 28.55 | -0.00135213 | -0.002320085 | -0.001333438 | -0.01259892 | 28.55 | -0.001351609 | -0.002331013 | -0.001334273 | -0.01265974 | 28.55 | -0.001469685 | -0.003613291 | -0.001432494 | -0.01916463
28.88 | -0.001349009 | -0.002163263 | -0.0010583 | -0.01179343 | 28.88 | -0.00133909 | -0.002294246 | -0.001135813 | -0.01250076 | 28.88 | -0.001336142 | -0.002303808 | -0.001170594 | -0.012538063 | 28.88 | -0.001334406 | -0.002329838 | -0.001182217 | -0.0126799 | 28.88 | -0.001333873 | -0.00234071 | -0.00118324 | -0.0127403 | 28.88 | -0.001418881 | -0.003638042 | -0.001060601 | -0.01935385
29.21 | -0.001371117 | -0.002152503 | -0.001208259 | -0.01171294 | 29.21 | -0.001360992 | -0.002284364 | -0.001284318 | -0.01242608 | 29.21 | -0.001357929 | -0.002294226 | -0.00132014 | -0.0124649 | 29.21 | -0.001356151 | -0.002320291 | -0.00133206 | -0.012607 | 29.21 | -0.00135559 | -0.002331143 | -0.001333201 | -0.01266721 | 29.21 | -0.001472909 | -0.003612172 | -0.001446905 | -0.01917626
29.54 | -0.001352131 | -0.002161464 | -0.001053202 | -0.01178887 | 29.54 | -0.001341956 | -0.002293944 | -0.001128599 | -0.01250567 | 29.54 | -0.001338794 | -0.002304093 | -0.001165414 | -0.012545931 | 29.54 | -0.001336988 | -0.002330121 | -0.001177814 | -0.01268777 | 29.54 | -0.001336411 | -0.002340919 | -0.001179163 | -0.01274754 | 29.54 | -0.001413626 | -0.003636644 | -0.001034673 | -0.01936524
29.87 | -0.001373705 | -0.002150222 | -0.001205596 | -0.01170608 | 29.87 | -0.001363376 | -0.002283539 | -0.001279413 | -0.01242848 | 29.87 | -0.001360089 | -0.002293996 | -0.001317081 | -0.012470354 | 29.87 | -0.001358242 | -0.002320057 | -0.001329825 | -0.01261242 | 29.87 | -0.001357633 | -0.002330831 | -0.001331298 | -0.01267198 | 29.87 | -0.001463789 | -0.003609085 | -0.001405123 | -0.0191758
30.2 | -0.001353263 | -0.002159217 | -0.001047172 | -0.01178257 | 30.2 | -0.001342886 | -0.002293112 | -0.001120184 | -0.01250842 | 30.2 | -0.001339494 | -0.002303866 | -0.001158755 | -0.012551807 | 30.2 | -0.001337618 | -0.002329894 | -0.00117198 | -0.01269361 | 30.2 | -0.001336986 | -0.002340616 | -0.001173657 | -0.01275276 | 30.2 | -0.001402709 | -0.003635579 | -0.0009775684 | -0.01937267
30.53 | -0.001374969 | -0.002147453 | -0.001203454 | -0.01169801 | 30.53 | -0.001364469 | -0.002282155 | -0.001274742 | -0.01242924 | 30.53 | -0.00136094 | -0.002293229 | -0.001314121 | -0.012474284 | 30.53 | -0.001359026 | -0.002319288 | -0.001327649 | -0.01261633 | 30.53 | -0.001358364 | -0.002329989 | -0.001329449 | -0.01267525 | 30.53 | -0.001457234 | -0.003609533 | -0.001370238 | -0.01918678
30.86 | -0.001353791 | -0.002156718 | -0.001037692 | -0.01177475 | 30.86 | -0.001343299 | -0.002291963 | -0.001108348 | -0.01250931 | 30.86 | -0.001339669 | -0.00230334 | -0.001148584 | -0.012555922 | 30.86 | -0.001337723 | -0.002329372 | -0.001162626 | -0.01269772 | 30.86 | -0.001337046 | -0.002340023 | -0.001164637 | -0.01275622 | 30.86 | -0.001402171 | -0.003637905 | -0.0009630255 | -0.01939213
31.19 | -0.001376252 | -0.002145195 | -0.001198295 | -0.01169061 | 31.19 | -0.001365688 | -0.002281231 | -0.001267215 | -0.01243045 | 31.19 | -0.001361937 | -0.00229293 | -0.001308185 | -0.012478773 | 31.19 | -0.001359942 | -0.002319004 | -0.001322619 | -0.01262082 | 31.19 | -0.001359244 | -0.002329635 | -0.001324777 | -0.0126791 | 31.19 | -0.001464583 | -0.003612397 | -0.001386913 | -0.01920891
31.52 | -0.001355382 | -0.002154769 | -0.001035668 | -0.0117677 | 31.52 | -0.001344796 | -0.002291321 | -0.001103813 | -0.01251075 | 31.52 | -0.001340942 | -0.002303327 | -0.001145564 | -0.012560678 | 31.52 | -0.001338918 | -0.00232938 | -0.001160617 | -0.0127025 | 31.52 | -0.001338208 | -0.00233996 | -0.001162986 | -0.01276035 | 31.52 | -0.00141308 | -0.003641018 | -0.0009917107 | -0.01941828
31.85 | -0.001377234 | -0.002143229 | -0.001190308 | -0.01168395 | 31.85 | -0.001366576 | -0.002280531 | -0.001256617 | -0.01243197 | 31.85 | -0.001362603 | -0.002292864 | -0.001299032 | -0.012483648 | 31.85 | -0.001360532 | -0.002318967 | -0.001314665 | -0.01262573 | 31.85 | -0.001359803 | -0.002329526 | -0.001317181 | -0.01268334 | 31.85 | -0.001476649 | -0.003614609 | -0.001423761 | -0.01923404
32.18 | -0.001356067 | -0.00215294 | -0.001022275 | -0.01176091 | 32.18 | -0.001345383 | -0.002290729 | -0.001087827 | -0.01251204 | 32.18 | -0.001341315 | -0.002303374 | -0.001131004 | -0.012565392 | 32.18 | -0.001339194 | -0.002329464 | -0.001147275 | -0.01270727 | 32.18 | -0.001338446 | -0.002339972 | -0.001149962 | -0.01276444 | 32.18 | -0.001421048 | -0.003642092 | -0.001013747 | -0.0194415
32.51 | -0.001379238 | -0.002141588 | -0.001185367 | -0.01167814 | 32.51 | -0.001368482 | -0.002280101 | -0.001249052 | -0.01243409 | 32.51 | -0.001364303 | -0.002293078 | -0.001292879 | -0.012489231 | 32.51 | -0.001362118 | -0.002319221 | -0.001309656 | -0.01263136 | 32.51 | -0.001361346 | -0.002329703 | -0.001312469 | -0.01268829 | 32.51 | -0.001480459 | -0.003614237 | -0.001436462 | -0.01925082
32.84 | -0.00135833 | -0.002151624 | -0.001022485 | -0.01175743 | 32.84 | -0.001347521 | -0.002290576 | -0.001085113 | -0.0125163 | 32.84 | -0.001343242 | -0.002303862 | -0.001129557 | -0.012573141 | 32.84 | -0.001341003 | -0.002329995 | -0.001147024 | -0.01271509 | 32.84 | -0.001340213 | -0.002340419 | -0.001150052 | -0.01277159 | 32.84 | -0.001419545 | -0.003641685 | -0.001003647 | -0.01945871
33.17 | -0.001381887 | -0.002139988 | -0.00118956 | -0.01167438 | 33.17 | -0.001371047 | -0.002279634 | -0.001250203 | -0.01243789 | 33.17 | -0.001366655 | -0.002293252 | -0.001295195 | -0.012496517 | 33.17 | -0.001364354 | -0.002319442 | -0.001313158 | -0.01263871 | 33.17 | -0.001363532 | -0.002329833 | -0.001316335 | -0.01269497 | 33.17 | -0.00147765 | -0.003613473 | -0.001419427 | -0.01926342
33.5 | -0.001361793 | -0.002149974 | -0.001033237 | -0.01175354 | 33.5 | -0.001350941 | -0.00229002 | -0.00109275 | -0.01251989 | 33.5 | -0.001346455 | -0.002303949 | -0.001138444 | -0.01258025 | 33.5 | -0.001344092 | -0.002330134 | -0.001156955 | -0.01272234 | 33.5 | -0.001343249 | -0.002340459 | -0.001160373 | -0.01277816 | 33.5 | -0.001418924 | -0.003641908 | -0.0009892375 | -0.01947345
33.83 | -0.001385485 | -0.002138453 | -0.001198946 | -0.01167234 | 33.83 | -0.001374655 | -0.00227915 | -0.0012565 | -0.01244308 | 33.83 | -0.00137007 | -0.002293414 | -0.00130282 | -0.012505242 | 33.83 | -0.00136765 | -0.002319651 | -0.001321787 | -0.01264755 | 33.83 | -0.001366785 | -0.002329937 | -0.001325429 | -0.01270312 | 33.83 | -0.001478645 | -0.00361447 | -0.001408384 | -0.01928167
34.16 | -0.001365092 | -0.002148472 | -0.001036167 | -0.01175097 | 34.16 | -0.001354251 | -0.002289536 | -0.00109249 | -0.01252446 | 34.16 | -0.001349555 | -0.002304115 | -0.001139541 | -0.012588336 | 34.16 | -0.001347072 | -0.002330345 | -0.001159005 | -0.01273056 | 34.16 | -0.001346198 | -0.002340557 | -0.001162833 | -0.01278571 | 34.16 | -0.001421357 | -0.003641789 | -0.0009867622 | -0.01948573
34.49 | -0.00138869 | -0.002136992 | -0.001195766 | -0.01167068 | 34.49 | -0.001377857 | -0.002278699 | -0.001250285 | -0.01244836 | 34.49 | -0.001373061 | -0.002293616 | -0.001297986 | -0.012514046 | 34.49 | -0.001370528 | -0.0023199 | -0.001317823 | -0.01265649 | 34.49 | -0.001369641 | -0.002330062 | -0.001321859 | -0.01271137 | 34.49 | -0.001480782 | -0.003614371 | -0.00140579 | -0.01929592
34.82 | -0.001368638 | -0.002147218 | -0.001035505 | -0.01174914 | 34.82 | -0.001357739 | -0.002289265 | -0.00108879 | -0.01252943 | 34.82 | -0.001352847 | -0.002304491 | -0.001137328 | -0.012596808 | 34.82 | -0.001350276 | -0.002330772 | -0.001157663 | -0.01273924 | 34.82 | -0.001349377 | -0.002340859 | -0.00116202 | -0.01279369 | 34.82 | -0.001423624 | -0.003641059 | -0.000982557 | -0.01949555
35.15 | -0.001392559 | -0.002136013 | -0.001197795 | -0.01167025 | 35.15 | -0.001381633 | -0.002278636 | -0.001249165 | -0.01245429 | 35.15 | -0.001376652 | -0.002294199 | -0.001298399 | -0.012523487 | 35.15 | -0.001374031 | -0.002320537 | -0.001319131 | -0.01266618 | 35.15 | -0.001373127 | -0.002330569 | -0.001323754 | -0.01272034 | 35.15 | -0.001479463 | -0.003613799 | -0.001376515 | -0.01930865
35.48 | -0.001372608 | -0.002146191 | -0.001039957 | -0.01174636 | 35.48 | -0.001361604 | -0.002289118 | -0.00108978 | -0.01253289 | 35.48 | -0.00135652 | -0.002304989 | -0.001139762 | -0.012603777 | 35.48 | -0.001353828 | -0.002331329 | -0.001160943 | -0.01274647 | 35.48 | -0.001352914 | -0.00234127 | -0.00116569 | -0.0128002 | 35.48 | -0.00142291 | -0.00363806 | -0.0009675215 | -0.01949612
35.81 | -0.001394539 | -0.002135041 | -0.001194687 | -0.01166837 | 35.81 | -0.001383601 | -0.00227849 | -0.001242815 | -0.01245831 | 35.81 | -0.00137843 | -0.002294693 | -0.001293387 | -0.012531014 | 35.81 | -0.001375661 | -0.002321083 | -0.001314798 | -0.01267394 | 35.81 | -0.001374741 | -0.002330955 | -0.001319639 | -0.01272736 | 35.81 | -0.001474496 | -0.003611564 | -0.001336605 | -0.01931557
36.14 | -0.001373407 | -0.002144495 | -0.001037998 | -0.01173963 | 36.14 | -0.001362547 | -0.002288232 | -0.001085348 | -0.01253195 | 36.14 | -0.001357273 | -0.002304747 | -0.001136547 | -0.012606393 | 36.14 | -0.001354403 | -0.00233114 | -0.001158126 | -0.01274932 | 36.14 | -0.001353485 | -0.002340917 | -0.001163139 | -0.01280233 | 36.14 | -0.00141958 | -0.003633494 | -0.0009503697 | -0.01948758
36.47 | -0.001392935 | -0.002133357 | -0.001180758 | -0.01166318 | 36.47 | -0.0013822 | -0.002277551 | -0.001226728 | -0.01245846 | 36.47 | -0.001376842 | -0.0022944 | -0.001278444 | -0.012534717 | 36.47 | -0.001373944 | -0.002320845 | -0.001300374 | -0.01267791 | 36.47 | -0.001373034 | -0.002330551 | -0.001305559 | -0.01273061 | 36.47 | -0.00146716 | -0.003608157 | -0.001303939 | -0.01931676
36.8 | -0.001372083 | -0.002142538 | -0.001027899 | -0.01173189 | 36.8 | -0.001361228 | -0.002286993 | -0.001071811 | -0.01252938 | 36.8 | -0.001355764 | -0.002304156 | -0.001124062 | -0.012607396 | 36.8 | -0.001352902 | -0.002330615 | -0.001146999 | -0.01275067 | 36.8 | -0.001351993 | -0.00234023 | -0.001152376 | -0.01280295 | 36.8 | -0.00141389 | -0.003630037 | -0.0009315732 | -0.01948029
37.13 | -0.001391817 | -0.002131775 | -0.001168811 | -0.01165897 | 37.13 | -0.001380915 | -0.002276653 | -0.001210309 | -0.01245916 | 37.13 | -0.001375372 | -0.002294141 | -0.001263012 | -0.012538984 | 37.13 | -0.001372572 | -0.002320643 | -0.001286935 | -0.01268245 | 37.13 | -0.001371672 | -0.002330187 | -0.001292477 | -0.01273443 | 37.13 | -0.001460388 | -0.003608399 | -0.001268542 | -0.01932787
37.46 | -0.001372093 | -0.002140485 | -0.001021264 | -0.01172351 | 37.46 | -0.001361099 | -0.002285603 | -0.001060909 | -0.0125258 | 37.46 | -0.001355444 | -0.002303402 | -0.001114001 | -0.012607405 | 37.46 | -0.001352598 | -0.002329926 | -0.001138443 | -0.01275098 | 37.46 | -0.001351696 | -0.002339382 | -0.001144159 | -0.01280256 | 37.46 | -0.001415648 | -0.003629876 | -0.0009385904 | -0.01948233
37.79 | -0.00139125 | -0.00213032 | -0.001158026 | -0.01165436 | 37.79 | -0.00138037 | -0.002275839 | -0.001196261 | -0.01245916 | 37.79 | -0.001374629 | -0.002293958 | -0.001249694 | -0.012542538 | 37.79 | -0.001371746 | -0.002320533 | -0.001274429 | -0.01268636 | 37.79 | -0.001370853 | -0.002329921 | -0.001280333 | -0.01273766 | 37.79 | -0.0014639 | -0.003610961 | -0.001266328 | -0.0193484
38.12 | -0.001373342 | -0.002138949 | -0.00102967 | -0.01171642 | 38.12 | -0.001362524 | -0.002284708 | -0.001067005 | -0.01252331 | 38.12 | -0.001356678 | -0.002303135 | -0.001120809 | -0.01260845 | 38.12 | -0.001353695 | -0.002329733 | -0.001145742 | -0.01275239 | 38.12 | -0.001352794 | -0.002339041 | -0.0011518 | -0.0128033 | 38.12 | -0.001426563 | -0.003630403 | -0.0009790081 | -0.01949044
38.45 | -0.001390997 | -0.002129525 | -0.001154662 | -0.01165201 | 38.45 | -0.001380392 | -0.002275648 | -0.001191194 | -0.01246114 | 38.45 | -0.001374478 | -0.00229439 | -0.001245386 | -0.012548025 | 38.45 | -0.001371443 | -0.002321038 | -0.00127057 | -0.01269218 | 38.45 | -0.001370545 | -0.002330287 | -0.001276816 | -0.01274281 | 38.45 | -0.001470123 | -0.003612762 | -0.001274565 | -0.01937254
38.78 | -0.001374704 | -0.002137979 | -0.001034479 | -0.01171068 | 38.78 | -0.001364053 | -0.002284336 | -0.001069438 | -0.01252184 | 38.78 | -0.001358061 | -0.002303382 | -0.001124062 | -0.012610508 | 38.78 | -0.001354943 | -0.002330064 | -0.001149691 | -0.01275481 | 38.78 | -0.00135403 | -0.002339242 | -0.001156096 | -0.0128051 | 38.78 | -0.001432637 | -0.003629009 | -0.001001196 | -0.01949702
39.11 | -0.001392093 | -0.002129288 | -0.001152724 | -0.01165238 | 39.11 | -0.001381514 | -0.002275966 | -0.001186062 | -0.01246553 | 39.11 | -0.001375478 | -0.002295325 | -0.001241181 | -0.012555961 | 39.11 | -0.001372327 | -0.00232206 | -0.001267291 | -0.01270048 | 39.11 | -0.001371409 | -0.002331184 | -0.001273856 | -0.0127505 | 39.11 | -0.001468266 | -0.003612734 | -0.001259916 | -0.01939199
39.44 | -0.001376336 | -0.002137037 | -0.001034227 | -0.01170698 | 39.44 | -0.001365693 | -0.002283923 | -0.001065888 | -0.01252207 | 39.44 | -0.00135956 | -0.002303579 | -0.001121326 | -0.012614259 | 39.44 | -0.001356332 | -0.002330354 | -0.001147896 | -0.01275896 | 39.44 | -0.001355387 | -0.002339416 | -0.001154569 | -0.01280866 | 39.44 | -0.001431253 | -0.003627198 | -0.001005695 | -0.01950302
39.77 | -0.001392014 | -0.00212858 | -0.001141385 | -0.01165272 | 39.77 | -0.001381488 | -0.002275719 | -0.001171912 | -0.01246946 | 39.77 | -0.0013753 | -0.002295678 | -0.001227649 | -0.012563377 | 39.77 | -0.001372045 | -0.002322499 | -0.001254654 | -0.01270828 | 39.77 | -0.001371092 | -0.002331515 | -0.001261471 | -0.01275771 | 39.77 | -0.001462755 | -0.003613444 | -0.001230657 | -0.01941373
40.1 | -0.001378586 | -0.002135905 | -0.001044199 | -0.01170349 | 40.1 | -0.001367986 | -0.002283246 | -0.001072921 | -0.01252215 | 40.1 | -0.001361704 | -0.002303496 | -0.001128963 | -0.01261777 | 40.1 | -0.00135837 | -0.00233036 | -0.001156366 | -0.0127629 | 40.1 | -0.001357399 | -0.002339326 | -0.001163369 | -0.01281205 | 40.1 | -0.001432744 | -0.003626797 | -0.001009927 | -0.01951126
40.43 | -0.001393991 | -0.002128694 | -0.001147675 | -0.01165743 | 40.43 | -0.00138351 | -0.002276259 | -0.001175216 | -0.01247754 | 40.43 | -0.001377169 | -0.002296805 | -0.001231579 | -0.012574821 | 40.43 | -0.001373815 | -0.002323722 | -0.001259464 | -0.01272018 | 40.43 | -0.001372843 | -0.002332652 | -0.001266688 | -0.01276911 | 40.43 | -0.001462839 | -0.003616056 | -0.00121084 | -0.01944167
40.76 | -0.001382954 | -0.002135562 | -0.001064345 | -0.01170347 | 40.76 | -0.001372373 | -0.002283329 | -0.0010901 | -0.01252543 | 40.76 | -0.001365936 | -0.002304168 | -0.001146792 | -0.012624405 | 40.76 | -0.001362495 | -0.002331138 | -0.001175058 | -0.01277002 | 40.76 | -0.001361491 | -0.002340028 | -0.001182409 | -0.0128187 | 40.76 | -0.001436898 | -0.003626717 | -0.001026769 | -0.01952081
41.09 | -0.001396538 | -0.002128948 | -0.001149839 | -0.01166282 | 41.09 | -0.001386059 | -0.002276913 | -0.0011746 | -0.01248601 | 41.09 | -0.001379564 | -0.002298036 | -0.001231642 | -0.012586575 | 41.09 | -0.001376077 | -0.002325053 | -0.001260382 | -0.01273236 | 41.09 | -0.00137506 | -0.002333909 | -0.001267906 | -0.0127808 | 41.09 | -0.001462625 | -0.003618226 | -0.001191868 | -0.01946789
41.42 | -0.001386421 | -0.002135058 | -0.001071638 | -0.01170308 | 41.42 | -0.00137585 | -0.002283219 | -0.001094846 | -0.01252798 | 41.42 | -0.001369251 | -0.002304629 | -0.001152079 | -0.01263023 | 41.42 | -0.001365656 | -0.002331708 | -0.001181095 | -0.01277631 | 41.42 | -0.001364604 | -0.002340534 | -0.001188745 | -0.01282454 | 41.42 | -0.001443346 | -0.003626378 | -0.001048282 | -0.01952977
41.75 | -0.001398526 | -0.002129501 | -0.001147456 | -0.01166964 | 41.75 | -0.001388052 | -0.002277836 | -0.001169689 | -0.01249551 | 41.75 | -0.001381366 | -0.00229953 | -0.001227262 | -0.012599297 | 41.75 | -0.001377723 | -0.00232665 | -0.001256591 | -0.01274555 | 41.75 | -0.00137666 | -0.00233545 | -0.001264454 | -0.01279356 | 41.75 | -0.001464497 | -0.003619526 | -0.00118383 | -0.01949365
42.08 | -0.00138964 | -0.002134812 | -0.001082892 | -0.01170249 | 42.08 | -0.001379022 | -0.00228333 | -0.001103479 | -0.01252999 | 42.08 | -0.001372242 | -0.002305305 | -0.00116118 | -0.012635409 | 42.08 | -0.001368502 | -0.002332491 | -0.001190776 | -0.012782 | 42.08 | -0.001367398 | -0.002341269 | -0.001198783 | -0.01282981 | 42.08 | -0.001448089 | -0.003624422 | -0.001071324 | -0.01953385
42.41 | -0.001399214 | -0.002130109 | -0.00114284 | -0.01167506 | 42.41 | -0.00138857 | -0.002278733 | -0.001162004 | -0.01250316 | 42.41 | -0.001381714 | -0.002300985 | -0.001219991 | -0.012610098 | 42.41 | -0.001377972 | -0.002328211 | -0.001250092 | -0.01275692 | 42.41 | -0.001376855 | -0.002336967 | -0.001258315 | -0.01280453 | 42.41 | -0.001462935 | -0.003619968 | -0.001168439 | -0.01951433
42.74 | -0.001391669 | -0.002134275 | -0.001091684 | -0.0116992 | 42.74 | -0.001380789 | -0.00228304 | -0.00110851 | -0.01252879 | 42.74 | -0.001373849 | -0.002305561 | -0.001166541 | -0.012637328 | 42.74 | -0.001370064 | -0.002332859 | -0.001197068 | -0.01278453 | 42.74 | -0.001368908 | -0.002341593 | -0.001205404 | -0.01283195 | 42.74 | -0.001449141 | -0.003622417 | -0.001095167 | -0.01953349
43.07 | -0.001398218 | -0.002130252 | -0.001133224 | -0.01167798 | 43.07 | -0.001387435 | -0.002279095 | -0.001148922 | -0.01250801 | 43.07 | -0.001380446 | -0.002301889 | -0.001207298 | -0.012618047 | 43.07 | -0.001376754 | -0.002329241 | -0.001238546 | -0.01276553 | 43.07 | -0.001375588 | -0.002337955 | -0.001247087 | -0.01281276 | 43.07 | -0.001455135 | -0.003619991 | -0.00114436 | -0.01952851
43.4 | -0.001391779 | -0.002133281 | -0.001095993 | -0.01169422 | 43.4 | -0.001381154 | -0.002282327 | -0.001111338 | -0.01252601 | 43.4 | -0.001374084 | -0.002305386 | -0.001169712 | -0.012637607 | 43.4 | -0.001370411 | -0.002332832 | -0.001201808 | -0.01278552 | 43.4 | -0.001369209 | -0.002341527 | -0.001210444 | -0.0128326 | 43.4 | -0.001442677 | -0.003620565 | -0.001078203 | -0.01952674
43.73 | -0.001397158 | -0.002130223 | -0.001131478 | -0.01168028 | 43.73 | -0.001386977 | -0.002279378 | -0.00114764 | -0.01251242 | 43.73 | -0.001379844 | -0.002302698 | -0.001206216 | -0.012625432 | 43.73 | -0.001376192 | -0.00233019 | -0.001238776 | -0.01277359 | 43.73 | -0.001374982 | -0.002338865 | -0.001247601 | -0.0128205 | 43.73 | -0.001448761 | -0.003621799 | -0.001108409 | -0.01954129
44.06 | -0.001391889 | -0.002132728 | -0.001103012 | -0.01169169 | 44.06 | -0.001381848 | -0.002282078 | -0.001118772 | -0.0125255 | 44.06 | -0.001374627 | -0.002305655 | -0.00117734 | -0.012640027 | 44.06 | -0.001370747 | -0.002333179 | -0.0012093 | -0.01278837 | 44.06 | -0.001369501 | -0.002341836 | -0.001218202 | -0.01283513 | 44.06 | -0.001445929 | -0.003622243 | -0.001089094 | -0.01953068
44.39 | -0.001395039 | -0.00213049 | -0.001117541 | -0.0116836 | 44.39 | -0.001385189 | -0.002279886 | -0.001132795 | -0.01251748 | 44.39 | -0.001377951 | -0.002303711 | -0.001191769 | -0.012633363 | 44.39 | -0.001373891 | -0.002331246 | -0.001222928 | -0.01278184 | 44.39 | -0.001372644 | -0.002339882 | -0.001232019 | -0.01282845 | 44.39 | -0.001454797 | -0.003625772 | -0.001118242 | -0.01956182
44.72 | -0.001391701 | -0.00213222 | -0.001098417 | -0.01168806 | 44.72 | -0.001381762 | -0.002281767 | -0.00111205 | -0.01252343 | 44.72 | -0.001374437 | -0.00230584 | -0.001171062 | -0.01264077 | 44.72 | -0.001370262 | -0.002333434 | -0.001202275 | -0.01278959 | 44.72 | -0.00136898 | -0.002342052 | -0.001211464 | -0.01283606 | 44.72 | -0.001457324 | -0.003623776 | -0.001132269 | -0.01953792
45.05 | -0.001394529 | -0.002130981 | -0.001107841 | -0.01168706 | 45.05 | -0.001384614 | -0.002280531 | -0.001120199 | -0.01252218 | 45.05 | -0.001377261 | -0.002304835 | -0.001179492 | -0.012640776 | 45.05 | -0.001373131 | -0.002332476 | -0.00121148 | -0.01278981 | 45.05 | -0.001371851 | -0.002341074 | -0.001220874 | -0.01283614 | 45.05 | -0.001460214 | -0.003627236 | -0.001128536 | -0.01957672
45.38 | -0.001394625 | -0.002132003 | -0.00111451 | -0.01168568 | 45.38 | -0.001384541 | -0.002281698 | -0.001125134 | -0.01252219 | 45.38 | -0.001377101 | -0.002306246 | -0.001184459 | -0.012642196 | 45.38 | -0.001372926 | -0.002333967 | -0.001216856 | -0.01279166 | 45.38 | -0.001371609 | -0.002342547 | -0.001226339 | -0.01283786 | 45.38 | -0.001459381 | -0.00362249 | -0.001140086 | -0.01953797
45.71 | -0.001396348 | -0.002131746 | -0.001116306 | -0.01169234 | 45.71 | -0.001386264 | -0.002281426 | -0.001125935 | -0.01252842 | 45.71 | -0.001378772 | -0.002306197 | -0.001185344 | -0.012649589 | 45.71 | -0.001374615 | -0.002333953 | -0.001218148 | -0.01279922 | 45.71 | -0.001373296 | -0.002342507 | -0.001227793 | -0.01284528 | 45.71 | -0.001455588 | -0.003626577 | -0.00110531 | -0.01958331
46.04 | -0.00139714 | -0.002131984 | -0.001129606 | -0.01168621 | 46.04 | -0.001386852 | -0.00228178 | -0.001137539 | -0.0125235 | 46.04 | -0.001379218 | -0.002306782 | -0.0011967 | -0.012646014 | 46.04 | -0.001374999 | -0.002334621 | -0.001229668 | -0.01279612 | 46.04 | -0.001373639 | -0.002343157 | -0.001239364 | -0.01284208 | 46.04 | -0.001456012 | -0.003621099 | -0.001133983 | -0.01953684
46.37 | -0.001396039 | -0.002132155 | -0.001109641 | -0.01169813 | 46.37 | -0.001385774 | -0.002281904 | -0.001116742 | -0.01253478 | 46.37 | -0.001378017 | -0.0023071 | -0.00117569 | -0.012658331 | 46.37 | -0.001373795 | -0.002334961 | -0.001208885 | -0.01280858 | 46.37 | -0.001372437 | -0.002343464 | -0.001218725 | -0.01285437 | 46.37 | -0.001451325 | -0.003627178 | -0.001083293 | -0.01959299
46.7 | -0.001398986 | -0.002131428 | -0.001136467 | -0.01168506 | 46.7 | -0.001388622 | -0.002281306 | -0.001142567 | -0.012523 | 46.7 | -0.001380659 | -0.002306703 | -0.001200824 | -0.012647783 | 46.7 | -0.001376363 | -0.00233465 | -0.001234065 | -0.01279854 | 46.7 | -0.001374972 | -0.002343135 | -0.001243957 | -0.01284426 | 46.7 | -0.001458415 | -0.003621103 | -0.001143056 | -0.01953781
47.03 | -0.001396669 | -0.002132894 | -0.001105307 | -0.01170644 | 47.03 | -0.001386377 | -0.002282706 | -0.001111084 | -0.01254355 | 47.03 | -0.001378357 | -0.002308295 | -0.001169262 | -0.01266937 | 47.03 | -0.001374065 | -0.002336267 | -0.001202757 | -0.01282029 | 47.03 | -0.001372682 | -0.002344715 | -0.0012128 | -0.01286585 | 47.03 | -0.001452994 | -0.003628752 | -0.001078921 | -0.01960415
47.36 | -0.001401441 | -0.002131192 | -0.001146276 | -0.01168556 | 47.36 | -0.001390968 | -0.002281124 | -0.001150738 | -0.01252392 | 47.36 | -0.001382971 | -0.002306956 | -0.001209424 | -0.01265112 | 47.36 | -0.001378614 | -0.002335019 | -0.001242976 | -0.01280256 | 47.36 | -0.001377199 | -0.002343448 | -0.001253065 | -0.01284805 | 47.36 | -0.001460931 | -0.0036209 | -0.001151961 | -0.01953731
47.69 | -0.001397966 | -0.00213336 | -0.001104658 | -0.01171286 | 47.69 | -0.001387496 | -0.002283206 | -0.001108433 | -0.01255028 | 47.69 | -0.001379644 | -0.002309254 | -0.00116829 | -0.012678539 | 47.69 | -0.001375298 | -0.002337348 | -0.001202161 | -0.01283015 | 47.69 | -0.001373895 | -0.002345736 | -0.001212392 | -0.0128755 | 47.69 | -0.001452247 | -0.00362924 | -0.001067322 | -0.01960905
48.02 | -0.001404659 | -0.002130761 | -0.001158291 | -0.0116852 | 48.02 | -0.00139414 | -0.002280748 | -0.001161441 | -0.01252399 | 48.02 | -0.001386235 | -0.00230701 | -0.0012213 | -0.012653463 | 48.02 | -0.001381813 | -0.002335192 | -0.001255209 | -0.0128056 | 48.02 | -0.00138038 | -0.002343556 | -0.001265479 | -0.01285088 | 48.02 | -0.001460725 | -0.003620069 | -0.001143485 | -0.01953256
48.35 | -0.001399814 | -0.00213367 | -0.001107149 | -0.01171787 | 48.35 | -0.001389554 | -0.00228359 | -0.001111061 | -0.01255571 | 48.35 | -0.001381613 | -0.002310027 | -0.001170897 | -0.012686124 | 48.35 | -0.001377189 | -0.002338241 | -0.001205035 | -0.01283841 | 48.35 | -0.001375769 | -0.002346563 | -0.001215449 | -0.01288356 | 48.35 | -0.001450491 | -0.003628077 | -0.001047438 | -0.01960472
48.68 | -0.001407196 | -0.002130282 | -0.001168995 | -0.01168389 | 48.68 | -0.001397032 | -0.002280365 | -0.00117297 | -0.01252315 | 48.68 | -0.001388967 | -0.002306988 | -0.001232345 | -0.012654665 | 48.68 | -0.001384468 | -0.002335289 | -0.001266472 | -0.01280748 | 48.68 | -0.001383018 | -0.002343584 | -0.001276894 | -0.01285257 | 48.68 | -0.001458919 | -0.00361774 | -0.001125232 | -0.01952125
49.01 | -0.001399203 | -0.002133848 | -0.001098499 | -0.01172146 | 49.01 | -0.001389311 | -0.002283846 | -0.001103266 | -0.01255966 | 49.01 | -0.001381216 | -0.00231063 | -0.001162657 | -0.012691981 | 49.01 | -0.00137672 | -0.002338964 | -0.001197007 | -0.01284493 | 49.01 | -0.001375287 | -0.002347214 | -0.001207535 | -0.0128899 | 49.01 | -0.00144747 | -0.003626005 | -0.00102617 | -0.01959444
49.34 | -0.00140709 | -0.002129369 | -0.00116875 | -0.01167938 | 49.34 | -0.001397116 | -0.002279486 | -0.001172576 | -0.01251871 | 49.34 | -0.001388907 | -0.00230645 | -0.001231608 | -0.012652063 | 49.34 | -0.001384339 | -0.002334867 | -0.001265883 | -0.01280554 | 49.34 | -0.001382878 | -0.002343089 | -0.001276377 | -0.01285048 | 49.34 | -0.001453751 | -0.003615834 | -0.001104061 | -0.01950951
49.67 | -0.001396452 | -0.002133441 | -0.001082409 | -0.01172158 | 49.67 | -0.001386453 | -0.002283403 | -0.00108548 | -0.01255951 | 49.67 | -0.001378236 | -0.002310519 | -0.001144637 | -0.012693584 | 49.67 | -0.00137367 | -0.002338967 | -0.001179083 | -0.01284717 | 49.67 | -0.001372228 | -0.002347142 | -0.001189644 | -0.01289199 | 49.67 | -0.001440439 | -0.00362455 | -0.001008043 | -0.01958233
50 | -0.001405274 | -0.002127987 | -0.001161429 | -0.01167319 | 50 | -0.001395017 | -0.002278041 | -0.001162841 | -0.01251208 | 50 | -0.001386704 | -0.002305323 | -0.001221679 | -0.012647111 | 50 | -0.001382069 | -0.00233385 | -0.001256042 | -0.01280122 | 50 | -0.001380603 | -0.002341997 | -0.00126656 | -0.01284603 | 50 | -0.001449986 | -0.003615028 | -0.001102896 | -0.01949635
50.33 | -0.001393672 | -0.002132764 | -0.001067575 | -0.01172031 | 50.33 | -0.0013834 | -0.002282641 | -0.001068375 | -0.01255766 | 50.33 | -0.001375102 | -0.002310059 | -0.001127381 | -0.012693299 | 50.33 | -0.001370476 | -0.002338616 | -0.001161952 | -0.01284751 | 50.33 | -0.00136904 | -0.002346721 | -0.001172606 | -0.01289221 | 50.33 | -0.001438436 | -0.003626259 | -0.000998235 | -0.01957876
50.66 | -0.001404696 | -0.002126779 | -0.001162658 | -0.01166688 | 50.66 | -0.001394375 | -0.002276783 | -0.00116287 | -0.01250534 | 50.66 | -0.001385996 | -0.002304357 | -0.00122155 | -0.012641888 | 50.66 | -0.001381304 | -0.002333002 | -0.001256024 | -0.01279666 | 50.66 | -0.001379846 | -0.002341082 | -0.001266663 | -0.01284138 | 50.66 | -0.001454827 | -0.003618067 | -0.001115201 | -0.01949953
50.99 | -0.001393043 | -0.002132348 | -0.001068783 | -0.01171929 | 50.99 | -0.001383014 | -0.002282212 | -0.00106987 | -0.01255632 | 50.99 | -0.00137466 | -0.002309912 | -0.00112871 | -0.012693414 | 50.99 | -0.001369979 | -0.002338587 | -0.001163318 | -0.01284826 | 50.99 | -0.001368548 | -0.00234663 | -0.001174048 | -0.0128929 | 50.99 | -0.001445382 | -0.003629842 | -0.001009631 | -0.01958684
51.32 | -0.001404295 | -0.002125628 | -0.001165411 | -0.01166039 | 51.32 | -0.001394459 | -0.002275656 | -0.001167198 | -0.01249862 | 51.32 | -0.001386015 | -0.002303493 | -0.001225633 | -0.012636521 | 51.32 | -0.001381269 | -0.002332256 | -0.001260106 | -0.01279193 | 51.32 | -0.001379816 | -0.002340282 | -0.001270786 | -0.01283661 | 51.32 | -0.001462987 | -0.003620509 | -0.001135123 | -0.01950506
51.65 | -0.001391282 | -0.002131436 | -0.001059195 | -0.01171482 | 51.65 | -0.001381825 | -0.002281344 | -0.001062688 | -0.01255169 | 51.65 | -0.001373399 | -0.002309294 | -0.001121268 | -0.012690049 | 51.65 | -0.001368681 | -0.002338087 | -0.001156005 | -0.01284554 | 51.65 | -0.001367248 | -0.00234608 | -0.001166764 | -0.01289015 | 51.65 | -0.001448504 | -0.003631272 | -0.001007524 | -0.01959214
51.98 | -0.001405044 | -0.002124441 | -0.001170526 | -0.01165356 | 51.98 | -0.001395524 | -0.002274464 | -0.001173553 | -0.01249135 | 51.98 | -0.001387003 | -0.002302538 | -0.001231734 | -0.01263044 | 51.98 | -0.001382208 | -0.002331419 | -0.001266285 | -0.01278649 | 51.98 | -0.001380739 | -0.0023394 | -0.001276938 | -0.01283116 | 51.98 | -0.001462163 | -0.00362063 | -0.00112444 | -0.01950452
52.31 | -0.001390828 | -0.002130874 | -0.001054551 | -0.01171267 | 52.31 | -0.00138133 | -0.002280712 | -0.001057186 | -0.01254884 | 52.31 | -0.001372834 | -0.00230888 | -0.001115513 | -0.012688287 | 52.31 | -0.001368062 | -0.002337788 | -0.001150287 | -0.01284442 | 52.31 | -0.001366606 | -0.002345741 | -0.001160965 | -0.01288905 | 52.31 | -0.001442804 | -0.00363205 | -0.0009812251 | -0.01959571
52.64 | -0.00140469 | -0.002123278 | -0.001167171 | -0.01164856 | 52.64 | -0.001395009 | -0.002273185 | -0.00116884 | -0.01248546 | 52.64 | -0.001386439 | -0.002301466 | -0.001226808 | -0.012625578 | 52.64 | -0.001381592 | -0.002330465 | -0.001261364 | -0.01278227 | 52.64 | -0.001380092 | -0.002338413 | -0.001271885 | -0.012827 | 52.64 | -0.001457958 | -0.00362072 | -0.00111427 | -0.01950106
52.97 | -0.001389924 | -0.002130136 | -0.001046873 | -0.01171171 | 52.97 | -0.001380312 | -0.002279842 | -0.001048749 | -0.01254681 | 52.97 | -0.001371761 | -0.0023082 | -0.001106716 | -0.012687186 | 52.97 | -0.00136694 | -0.002337225 | -0.001141447 | -0.01284396 | 52.97 | -0.001365468 | -0.002345152 | -0.001152111 | -0.01288869 | 52.97 | -0.001438723 | -0.003633968 | -0.0009678058 | -0.01960172
53.3 | -0.001405928 | -0.002122027 | -0.001173911 | -0.01164317 | 53.3 | -0.001396143 | -0.002271811 | -0.001175132 | -0.01247892 | 53.3 | -0.001387522 | -0.002300265 | -0.001232697 | -0.012619889 | 53.3 | -0.001382634 | -0.002329378 | -0.001267183 | -0.01277723 | 53.3 | -0.001381157 | -0.002337311 | -0.001277864 | -0.01282211 | 53.3 | -0.001461086 | -0.003622536 | -0.001136962 | -0.01950414
53.63 | -0.001391232 | -0.002129564 | -0.001052269 | -0.01171086 | 53.63 | -0.001381491 | -0.002279138 | -0.001053731 | -0.01254467 | 53.63 | -0.001372898 | -0.002307658 | -0.001111328 | -0.012685836 | 53.63 | -0.001368023 | -0.002336796 | -0.001145875 | -0.01284324 | 53.63 | -0.001366637 | -0.002344727 | -0.001156885 | -0.0128882 | 53.63 | -0.001440784 | -0.00363682 | -0.000975329 | -0.01961017
53.96 | -0.001408128 | -0.00212093 | -0.001184677 | -0.01163916 | 53.96 | -0.001398087 | -0.002270557 | -0.001185002 | -0.01247348 | 53.96 | -0.001389423 | -0.002299159 | -0.001242181 | -0.012615126 | 53.96 | -0.001384484 | -0.002328387 | -0.00127647 | -0.0127731 | 53.96 | -0.00138316 | -0.002336349 | -0.001287827 | -0.01281828 | 53.96 | -0.001465558 | -0.003623928 | -0.00116028 | -0.01950699
54.29 | -0.001391459 | -0.002128573 | -0.001048996 | -0.01170832 | 54.29 | -0.001381353 | -0.002277945 | -0.001049288 | -0.01254047 | 54.29 | -0.001372716 | -0.002306601 | -0.001106491 | -0.01268222 | 54.29 | -0.001367799 | -0.002335855 | -0.001140921 | -0.01284025 | 54.29 | -0.001366524 | -0.002343827 | -0.001152573 | -0.01288553 | 54.29 | -0.0014408 | -0.003638499 | -0.00096832 | -0.01961709
54.62 | -0.001408486 | -0.002119645 | -0.00118109 | -0.01163426 | 54.62 | -0.001398094 | -0.002269064 | -0.001180472 | -0.01246692 | 54.62 | -0.001389382 | -0.002297788 | -0.001237246 | -0.012609056 | 54.62 | -0.001384401 | -0.002327133 | -0.001271387 | -0.01276766 | 54.62 | -0.001382994 | -0.002335096 | -0.001282391 | -0.01281296 | 54.62 | -0.001466574 | -0.003624803 | -0.001161042 | -0.01950872
54.95 | -0.001391747 | -0.002127902 | -0.00104513 | -0.01170605 | 54.95 | -0.0013815 | -0.002277077 | -0.001045524 | -0.01253657 | 54.95 | -0.001372816 | -0.002305844 | -0.001102332 | -0.012678727 | 54.95 | -0.001367845 | -0.002335214 | -0.001136513 | -0.01283739 | 54.95 | -0.001366314 | -0.002343154 | -0.001146723 | -0.01288268 | 54.95 | -0.001440722 | -0.003640455 | -0.0009616279 | -0.01962504
55.28 | -0.001409522 | -0.002118775 | -0.001184523 | -0.01162938 | 55.28 | -0.001399306 | -0.002268049 | -0.001185565 | -0.01246065 | 55.28 | -0.001390555 | -0.002296868 | -0.001241925 | -0.012603088 | 55.28 | -0.001385527 | -0.002326329 | -0.001275819 | -0.01276232 | 55.28 | -0.001383915 | -0.002334284 | -0.001285673 | -0.01280782 | 55.28 | -0.001468911 | -0.003625719 | -0.001175751 | -0.01951104
55.61 | -0.001391537 | -0.002127087 | -0.001042386 | -0.0117017 | 55.61 | -0.00138169 | -0.002276137 | -0.001045635 | -0.01253085 | 55.61 | -0.001372968 | -0.002304981 | -0.001101917 | -0.012673228 | 55.61 | -0.001367966 | -0.002334465 | -0.001135884 | -0.01283251 | 55.61 | -0.001366394 | -0.002342429 | -0.001145998 | -0.01287808 | 55.61 | -0.001437865 | -0.00364162 | -0.000951775 | -0.01963067
55.94 | -0.001408903 | -0.00211732 | -0.001182927 | -0.01162158 | 55.94 | -0.001399029 | -0.002266429 | -0.001186339 | -0.01245124 | 55.94 | -0.00139025 | -0.002295303 | -0.001242091 | -0.012593798 | 55.94 | -0.001385192 | -0.002324871 | -0.00127571 | -0.01275362 | 55.94 | -0.001383613 | -0.002332873 | -0.001285877 | -0.01279944 | 55.94 | -0.001464914 | -0.003625659 | -0.001171616 | -0.01950761
56.27 | -0.001389284 | -0.002125773 | -0.001033182 | -0.01169508 | 56.27 | -0.001379556 | -0.002274603 | -0.001037237 | -0.01252243 | 56.27 | -0.001370831 | -0.002303488 | -0.001092997 | -0.012664843 | 56.27 | -0.001365799 | -0.002333078 | -0.001126631 | -0.01282469 | 56.27 | -0.001364258 | -0.002341097 | -0.001136913 | -0.01287065 | 56.27 | -0.001429511 | -0.003644303 | -0.0009227732 | -0.01964054
56.6 | -0.001406688 | -0.002115715 | -0.001175961 | -0.01161294 | 56.6 | -0.001396812 | -0.002264572 | -0.001179469 | -0.01244069 | 56.6 | -0.001388043 | -0.002293478 | -0.001234729 | -0.012583216 | 56.6 | -0.001382963 | -0.002323153 | -0.001268019 | -0.01274361 | 56.6 | -0.001381411 | -0.002331209 | -0.001278216 | -0.01278984 | 56.6 | -0.001461909 | -0.003628938 | -0.001170335 | -0.01951531
56.93 | -0.0013872 | -0.00212427 | -0.001026887 | -0.01168636 | 56.93 | -0.001377449 | -0.002272833 | -0.001031164 | -0.01251164 | 56.93 | -0.001368729 | -0.002301733 | -0.00108635 | -0.012653912 | 56.93 | -0.001363677 | -0.00233143 | -0.001119648 | -0.01281432 | 56.93 | -0.001362164 | -0.002339506 | -0.001129903 | -0.01286072 | 56.93 | -0.001429448 | -0.003650419 | -0.0009217466 | -0.0196619
57.26 | -0.001404802 | -0.002114248 | -0.001169082 | -0.01160398 | 57.26 | -0.001394925 | -0.002262852 | -0.001173129 | -0.01242963 | 57.26 | -0.001386164 | -0.002291761 | -0.001227809 | -0.012571924 | 57.26 | -0.001381068 | -0.002321543 | -0.001260764 | -0.01273288 | 57.26 | -0.001379533 | -0.002329662 | -0.001270863 | -0.01277959 | 57.26 | -0.001470954 | -0.003634891 | -0.001213883 | -0.01953296
57.59 | -0.00138543 | -0.002122906 | -0.001022212 | -0.01167707 | 57.59 | -0.001375689 | -0.002271218 | -0.001027253 | -0.01250018 | 57.59 | -0.001366979 | -0.002300105 | -0.001081817 | -0.012642139 | 57.59 | -0.001361913 | -0.00232991 | -0.001114741 | -0.0128031 | 57.59 | -0.001360393 | -0.002338055 | -0.001124738 | -0.01285001 | 57.59 | -0.001437092 | -0.003657453 | -0.0009502645 | -0.01968916
57.92 | -0.001402187 | -0.002113 | -0.001160433 | -0.01159556 | 57.92 | -0.001392327 | -0.002261351 | -0.001165413 | -0.01241893 | 57.92 | -0.001383578 | -0.002290233 | -0.001219412 | -0.012560834 | 57.92 | -0.001378466 | -0.002320127 | -0.001251918 | -0.01272235 | 57.92 | -0.001376922 | -0.002328321 | -0.001261724 | -0.01276959 | 57.92 | -0.001479546 | -0.003639804 | -0.001248277 | -0.01955095
58.25 | -0.001382218 | -0.002121778 | -0.001010261 | -0.0116687 | 58.25 | -0.00137251 | -0.002269836 | -0.0010165 | -0.01248949 | 58.25 | -0.001363816 | -0.002298679 | -0.001070379 | -0.012630961 | 58.25 | -0.001358732 | -0.002328596 | -0.001102812 | -0.01279248 | 58.25 | -0.001357228 | -0.002336826 | -0.001112706 | -0.01283995 | 58.25 | -0.001440148 | -0.003661645 | -0.0009567545 | -0.0197076
58.58 | -0.001400234 | -0.002112071 | -0.001154986 | -0.01158814 | 58.58 | -0.001390419 | -0.002260167 | -0.001161298 | -0.01240918 | 58.58 | -0.001381688 | -0.002288996 | -0.001214657 | -0.01255053 | 58.58 | -0.001376562 | -0.002319 | -0.001246703 | -0.0127126 | 58.58 | -0.001375036 | -0.002327287 | -0.001256444 | -0.01276046 | 58.58 | -0.001479706 | -0.003642028 | -0.001254826 | -0.01955916
58.91 | -0.001380592 | -0.002121028 | -0.001005237 | -0.01166249 | 58.91 | -0.001370914 | -0.002268807 | -0.001012796 | -0.01248089 | 58.91 | -0.001362256 | -0.002297583 | -0.001066112 | -0.01262173 | 58.91 | -0.001357168 | -0.002327612 | -0.001098134 | -0.01278381 | 58.91 | -0.001355662 | -0.002335939 | -0.001107827 | -0.01283192 | 58.91 | -0.001434506 | -0.003664851 | -0.000940703 | -0.01972176
59.24 | -0.001398355 | -0.00211116 | -0.001144684 | -0.01158269 | 59.24 | -0.001388584 | -0.002258961 | -0.001152516 | -0.01240121 | 59.24 | -0.001379898 | -0.002287709 | -0.001205268 | -0.012541854 | 59.24 | -0.001374767 | -0.002317826 | -0.001236858 | -0.01270452 | 59.24 | -0.001373238 | -0.002326215 | -0.001246357 | -0.01275304 | 59.24 | -0.001477906 | -0.003644942 | -0.001268675 | -0.01956641
59.57 | -0.001379215 | -0.002120096 | -0.0009979977 | -0.01165762 | 59.57 | -0.001369562 | -0.002267569 | -0.001007175 | -0.01247343 | 59.57 | -0.001360953 | -0.002296243 | -0.001059807 | -0.012613459 | 59.57 | -0.001355845 | -0.002326381 | -0.001091191 | -0.01277614 | 59.57 | -0.001354339 | -0.002334814 | -0.001100644 | -0.01282494 | 59.57 | -0.001432565 | -0.003669993 | -0.0009431082 | -0.01973912
59.9 | -0.001399087 | -0.002110397 | -0.001149718 | -0.01157915 | 59.9 | -0.001389317 | -0.002257882 | -0.001159118 | -0.01239499 | 59.9 | -0.001380689 | -0.002286514 | -0.001211157 | -0.012534762 | 59.9 | -0.001375551 | -0.00231674 | -0.001242066 | -0.01269802 | 59.9 | -0.001374027 | -0.002325241 | -0.001251319 | -0.01274726 | 59.9 | -0.001479273 | -0.003649072 | -0.001279683 | -0.01957882
60.23 | -0.001381163 | -0.002119882 | -0.001011798 | -0.01165664 | 60.23 | -0.001371463 | -0.002267038 | -0.001022395 | -0.01246975 | 60.23 | -0.0013629 | -0.002295578 | -0.0010742 | -0.0126088 | 60.23 | -0.001357816 | -0.002325825 | -0.001105057 | -0.01277208 | 60.23 | -0.001356313 | -0.002334375 | -0.001114253 | -0.01282163 | 60.23 | -0.001432343 | -0.003673923 | -0.0009324424 | -0.01975524
60.56 | -0.001401009 | -0.002110029 | -0.001162882 | -0.01157827 | 60.56 | -0.001391145 | -0.002257188 | -0.001173593 | -0.01239124 | 60.56 | -0.001382559 | -0.002285678 | -0.001224776 | -0.012529966 | 60.56 | -0.001377454 | -0.002316022 | -0.001255188 | -0.01269387 | 60.56 | -0.001375934 | -0.002324646 | -0.001264171 | -0.01274389 | 60.56 | -0.001482399 | -0.003651435 | -0.001287924 | -0.01958875
60.89 | -0.001381901 | -0.002119558 | -0.00101397 | -0.01165639 | 60.89 | -0.001372094 | -0.002266385 | -0.001026118 | -0.01246655 | 60.89 | -0.001363564 | -0.002294772 | -0.001077041 | -0.012604483 | 60.89 | -0.001358486 | -0.002325136 | -0.00110729 | -0.0127684 | 60.89 | -0.001356983 | -0.002333815 | -0.001116228 | -0.01281876 | 60.89 | -0.001435875 | -0.003676857 | -0.0009403191 | -0.01977057
61.22 | -0.001402401 | -0.00210974 | -0.001166847 | -0.01157867 | 61.22 | -0.001392424 | -0.002256556 | -0.001179279 | -0.01238852 | 61.22 | -0.001383866 | -0.002284877 | -0.001229564 | -0.012526016 | 61.22 | -0.001378753 | -0.002315333 | -0.001259306 | -0.0126905 | 61.22 | -0.001377236 | -0.00232409 | -0.001268015 | -0.01274136 | 61.22 | -0.001488527 | -0.003653423 | -0.001317024 | -0.01959869
61.55 | -0.001383258 | -0.00211961 | -0.001017874 | -0.01165739 | 61.55 | -0.0013733 | -0.002266092 | -0.001031605 | -0.0124644 | 61.55 | -0.001364804 | -0.002294298 | -0.001081654 | -0.012601038 | 61.55 | -0.001359711 | -0.002324773 | -0.001111198 | -0.01276555 | 61.55 | -0.001358206 | -0.002333589 | -0.001119852 | -0.01281676 | 61.55 | -0.001436961 | -0.00367881 | -0.0009474882 | -0.01978238
61.88 | -0.00140375 | -0.002109734 | -0.001171611 | -0.01157876 | 61.88 | -0.001393652 | -0.002256185 | -0.001185598 | -0.01238533 | 61.88 | -0.001385151 | -0.002284306 | -0.001235022 | -0.012521438 | 61.88 | -0.001380037 | -0.002314875 | -0.001264039 | -0.01268651 | 61.88 | -0.001378523 | -0.002323775 | -0.001272445 | -0.01273827 | 61.88 | -0.001489116 | -0.003653666 | -0.001334964 | -0.0195994
62.21 | -0.001383053 | -0.002119687 | -0.001019188 | -0.01165734 | 62.21 | -0.001373009 | -0.002265792 | -0.001034624 | -0.01246101 | 62.21 | -0.00136456 | -0.002293785 | -0.001083697 | -0.012596183 | 62.21 | -0.001359474 | -0.002324375 | -0.001112461 | -0.01276131 | 62.21 | -0.001357972 | -0.002333342 | -0.00112078 | -0.01281345 | 62.21 | -0.001428997 | -0.003678863 | -0.0009251886 | -0.01978324
62.54 | -0.001402956 | -0.002109338 | -0.00117423 | -0.01157655 | 62.54 | -0.001392819 | -0.002255386 | -0.001190038 | -0.01237965 | 62.54 | -0.001384384 | -0.002283282 | -0.001238379 | -0.012514231 | 62.54 | -0.001379295 | -0.002313956 | -0.001266574 | -0.01267988 | 62.54 | -0.00137779 | -0.002323007 | -0.001274612 | -0.01273257 | 62.54 | -0.00147727 | -0.003652088 | -0.001296263 | -0.0195889
62.87 | -0.001381034 | -0.002119349 | -0.001019323 | -0.01165585 | 62.87 | -0.00137095 | -0.002265026 | -0.001036546 | -0.01245588 | 62.87 | -0.001362574 | -0.002292779 | -0.001084553 | -0.012589448 | 62.87 | -0.001357515 | -0.002323473 | -0.001112449 | -0.01275514 | 62.87 | -0.00135602 | -0.002332595 | -0.001120374 | -0.01280826 | 62.87 | -0.001415493 | -0.003679267 | -0.0008713515 | -0.01978073
63.2 | -0.0014013 | -0.002108501 | -0.00117957 | -0.0115734 | 63.2 | -0.001391155 | -0.0022541 | -0.001197218 | -0.01237263 | 63.2 | -0.001382802 | -0.002281747 | -0.001244452 | -0.012505557 | 63.2 | -0.001377748 | -0.002312525 | -0.001271715 | -0.01267178 | 63.2 | -0.001376248 | -0.002321739 | -0.001279384 | -0.01272547 | 63.2 | -0.001468226 | -0.003653994 | -0.001265139 | -0.01959006
63.53 | -0.001378525 | -0.002118719 | -0.001016586 | -0.01165289 | 63.53 | -0.001368455 | -0.002263939 | -0.001035833 | -0.012449 | 63.53 | -0.001360155 | -0.002291434 | -0.001082682 | -0.012580856 | 63.53 | -0.001355126 | -0.002322232 | -0.001109537 | -0.01274712 | 63.53 | -0.001353634 | -0.002331523 | -0.001117075 | -0.01280126 | 63.53 | -0.001412513 | -0.003683046 | -0.0008604383 | -0.01979061
63.86 | -0.001399169 | -0.002107952 | -0.001179137 | -0.01157069 | 63.86 | -0.001389065 | -0.0022531 | -0.001199067 | -0.01236594 | 63.86 | -0.001380801 | -0.002280482 | -0.001245216 | -0.012497079 | 63.86 | -0.001375795 | -0.002311365 | -0.001271411 | -0.01266391 | 63.86 | -0.0013743 | -0.002320757 | -0.001278742 | -0.01271865 | 63.86 | -0.00147328 | -0.003658344 | -0.001285952 | -0.01960301
64.19 | -0.001376472 | -0.002118351 | -0.001018588 | -0.01165021 | 64.19 | -0.001366402 | -0.002263106 | -0.001040076 | -0.01244228 | 64.19 | -0.001358182 | -0.002290325 | -0.001085756 | -0.01257229 | 64.19 | -0.001353201 | -0.002321232 | -0.001111571 | -0.01273917 | 64.19 | -0.001351714 | -0.002330707 | -0.001118749 | -0.01279439 | 64.19 | -0.001421188 | -0.00368771 | -0.0008936905 | -0.01980792
64.52 | -0.001396634 | -0.002107591 | -0.001175336 | -0.01156841 | 64.52 | -0.001386506 | -0.002252255 | -0.001197372 | -0.01235939 | 64.52 | -0.001378312 | -0.002279355 | -0.001242339 | -0.01248861 | 64.52 | -0.001373364 | -0.002310352 | -0.001267564 | -0.01265607 | 64.52 | -0.001371874 | -0.002319933 | -0.001274518 | -0.01271192 | 64.52 | -0.001483046 | -0.003662192 | -0.001326459 | -0.01961987
64.85 | -0.001373863 | -0.002118221 | -0.00100943 | -0.01164808 | 64.85 | -0.001363741 | -0.002262489 | -0.001032963 | -0.01243593 | 64.85 | -0.001355582 | -0.002289418 | -0.001077526 | -0.012563947 | 64.85 | -0.001350665 | -0.002320447 | -0.001102427 | -0.01273149 | 64.85 | -0.001349175 | -0.002330117 | -0.001109203 | -0.01278785 | 64.85 | -0.001426849 | -0.003690498 | -0.0009193013 | -0.0198232
65.18 | -0.001395586 | -0.002107635 | -0.001175368 | -0.01156721 | 65.18 | -0.001385416 | -0.002251805 | -0.001199557 | -0.01235389 | 65.18 | -0.001377281 | -0.00227861 | -0.001243553 | -0.012481055 | 65.18 | -0.001372398 | -0.00230973 | -0.001267852 | -0.01264917 | 65.18 | -0.001370905 | -0.002319512 | -0.001274403 | -0.01270619 | 65.18 | -0.001484545 | -0.003663617 | -0.001343136 | -0.01962901
65.51 | -0.001373231 | -0.002118514 | -0.001015046 | -0.01164902 | 65.51 | -0.001363046 | -0.002262261 | -0.001040722 | -0.01243246 | 65.51 | -0.001354932 | -0.002288883 | -0.001084096 | -0.012558382 | 65.51 | -0.001350064 | -0.002320032 | -0.001107943 | -0.01272659 | 65.51 | -0.001348581 | -0.00232991 | -0.001114346 | -0.01278416 | 65.51 | -0.001422973 | -0.003691888 | -0.0009128561 | -0.01983292
65.84 | -0.001395337 | -0.002107596 | -0.001184764 | -0.01156789 | 65.84 | -0.001385141 | -0.002251231 | -0.001211201 | -0.01235004 | 65.84 | -0.001377047 | -0.002277719 | -0.001253864 | -0.012475008 | 65.84 | -0.001372213 | -0.00230896 | -0.001277052 | -0.0126438 | 65.84 | -0.001370735 | -0.002318957 | -0.001283253 | -0.01270207 | 65.84 | -0.001479444 | -0.00366468 | -0.001330052 | -0.01963446
66.17 | -0.001373694 | -0.002118372 | -0.001030722 | -0.01164943 | 66.17 | -0.001363496 | -0.002261565 | -0.001058531 | -0.01242834 | 66.17 | -0.001355421 | -0.002287856 | -0.00110063 | -0.012552011 | 66.17 | -0.001350598 | -0.002319131 | -0.001123289 | -0.01272093 | 66.17 | -0.00134912 | -0.002329229 | -0.00112927 | -0.01277978 | 66.17 | -0.00142005 | -0.003693941 | -0.0009023225 | -0.01984072
66.5 | -0.001395842 | -0.002107515 | -0.001198498 | -0.01157002 | 66.5 | -0.001385674 | -0.002250574 | -0.001227122 | -0.01234745 | 66.5 | -0.001377625 | -0.002276723 | -0.001268476 | -0.012470133 | 66.5 | -0.001372834 | -0.00230809 | -0.001290474 | -0.01263959 | 66.5 | -0.001371355 | -0.002318313 | -0.001296198 | -0.01269917 | 66.5 | -0.001478013 | -0.003667536 | -0.001321783 | -0.01964601
66.83 | -0.001373966 | -0.002118257 | -0.001038272 | -0.01165083 | 66.83 | -0.001363765 | -0.002260869 | -0.001068217 | -0.01242499 | 66.83 | -0.001355727 | -0.00228681 | -0.001108888 | -0.012546322 | 66.83 | -0.001350929 | -0.002318214 | -0.001130272 | -0.01271593 | 66.83 | -0.001349445 | -0.002328545 | -0.001135761 | -0.01277612 | 66.83 | -0.001420095 | -0.003695697 | -0.0009026241 | -0.01984641
67.16 | -0.001396034 | -0.002107394 | -0.001200174 | -0.01157215 | 67.16 | -0.001385833 | -0.00224987 | -0.001231047 | -0.01234468 | 67.16 | -0.001377843 | -0.002275664 | -0.001271035 | -0.012464986 | 67.16 | -0.001373072 | -0.002307167 | -0.001291745 | -0.0126351 | 67.16 | -0.001371595 | -0.002317628 | -0.001296996 | -0.01269604 | 67.16 | -0.001477796 | -0.003669335 | -0.0013225 | -0.01965379
67.49 | -0.001374473 | -0.002118294 | -0.001042139 | -0.01165264 | 67.49 | -0.001364148 | -0.002260312 | -0.001074217 | -0.01242183 | 67.49 | -0.0013562 | -0.00228589 | -0.001113714 | -0.012540752 | 67.49 | -0.001351431 | -0.002317435 | -0.001133883 | -0.01271104 | 67.49 | -0.00134995 | -0.002328013 | -0.001138919 | -0.01277265 | 67.49 | -0.001420054 | -0.003696895 | -0.000901944 | -0.01984997
67.82 | -0.001396907 | -0.002107662 | -0.00120694 | -0.01157528 | 67.82 | -0.00138653 | -0.002249489 | -0.001239788 | -0.01234244 | 67.82 | -0.001378653 | -0.002274911 | -0.001278651 | -0.012460317 | 67.82 | -0.001373905 | -0.002306562 | -0.001298206 | -0.01263112 | 67.82 | -0.001372434 | -0.002317276 | -0.00130302 | -0.0126935 | 67.82 | -0.001474287 | -0.003670736 | -0.001297504 | -0.01966058
68.15 | -0.001375404 | -0.002118475 | -0.001051382 | -0.01165323 | 68.15 | -0.001364902 | -0.002259813 | -0.001085193 | -0.012417 | 68.15 | -0.001357039 | -0.00228501 | -0.001123238 | -0.012533475 | 68.15 | -0.001352246 | -0.00231671 | -0.001142139 | -0.01270447 | 68.15 | -0.001350771 | -0.002327547 | -0.001146716 | -0.01276755 | 68.15 | -0.00141713 | -0.003695865 | -0.0008913947 | -0.01984458
68.48 | -0.001395846 | -0.002107845 | -0.001208163 | -0.01157666 | 68.48 | -0.001385393 | -0.002248955 | -0.001243094 | -0.01233813 | 68.48 | -0.001377603 | -0.002273982 | -0.001280316 | -0.012453508 | 68.48 | -0.001372801 | -0.002305786 | -0.001298491 | -0.01262499 | 68.48 | -0.001371339 | -0.002316764 | -0.001302856 | -0.01268886 | 68.48 | -0.001467116 | -0.003670459 | -0.001261273 | -0.01966158
68.81 | -0.001373353 | -0.002117887 | -0.001054457 | -0.01164954 | 68.81 | -0.00136294 | -0.002258504 | -0.00109118 | -0.0124076 | 68.81 | -0.001355175 | -0.002283298 | -0.001127486 | -0.012521559 | 68.81 | -0.001350307 | -0.00231515 | -0.001144743 | -0.01269322 | 68.81 | -0.001348842 | -0.002326258 | -0.001148823 | -0.01275783 | 68.81 | -0.001411635 | -0.003693233 | -0.0008783047 | -0.01983
69.14 | -0.001391529 | -0.002107239 | -0.001200446 | -0.01157425 | 69.14 | -0.001381226 | -0.002247565 | -0.001238565 | -0.01232961 | 69.14 | -0.001373553 | -0.002272179 | -0.001274019 | -0.012442441 | 69.14 | -0.001368734 | -0.002304137 | -0.001290698 | -0.0126146 | 69.14 | -0.001367294 | -0.002315391 | -0.001294511 | -0.01268004 | 69.14 | -0.001457697 | -0.003668918 | -0.001233171 | -0.01965636
69.47 | -0.001369177 | -0.002116909 | -0.00105006 | -0.01164431 | 69.47 | -0.001358715 | -0.002256723 | -0.001088684 | -0.01239613 | 69.47 | -0.001351071 | -0.002281101 | -0.001123153 | -0.012507541 | 69.47 | -0.001346335 | -0.002313119 | -0.001139793 | -0.01267995 | 69.47 | -0.001344902 | -0.002324508 | -0.00114327 | -0.01274617 | 69.47 | -0.001403798 | -0.003691645 | -0.0008640717 | -0.01981631
69.8 | -0.001387234 | -0.002106464 | -0.001192777 | -0.0115721 | 69.8 | -0.001376717 | -0.002245952 | -0.001231664 | -0.01232106 | 69.8 | -0.001369173 | -0.002270132 | -0.001265255 | -0.012431262 | 69.8 | -0.001364596 | -0.002302243 | -0.001281921 | -0.01260413 | 69.8 | -0.001363188 | -0.002313787 | -0.001285131 | -0.01267122 | 69.8 | -0.001448783 | -0.003671103 | -0.001202785 | -0.01966146
70.13 | -0.001365752 | -0.002115537 | -0.001046598 | -0.01163747 | 70.13 | -0.001355099 | -0.002254501 | -0.001086089 | -0.01238282 | 70.13 | -0.001347584 | -0.002278442 | -0.001118637 | -0.012491598 | 70.13 | -0.001343024 | -0.002310611 | -0.001134575 | -0.01266478 | 70.13 | -0.00134162 | -0.002322302 | -0.001137542 | -0.01273268 | 70.13 | -0.001403219 | -0.003693506 | -0.0008755475 | -0.01981265
70.46 | -0.001383364 | -0.00210575 | -0.001185726 | -0.01156899 | 70.46 | -0.001372819 | -0.002244365 | -0.001226453 | -0.0123113 | 70.46 | -0.001365416 | -0.002268107 | -0.001258193 | -0.012418839 | 70.46 | -0.001360934 | -0.002300369 | -0.001273405 | -0.01259253 | 70.46 | -0.00135957 | -0.002312222 | -0.00127618 | -0.01266134 | 70.46 | -0.00144964 | -0.003675782 | -0.00120321 | -0.01967662
70.79 | -0.00136415 | -0.002114765 | -0.001061527 | -0.01163173 | 70.79 | -0.001353642 | -0.002252861 | -0.001103757 | -0.0123705 | 70.79 | -0.00134625 | -0.002276362 | -0.001134464 | -0.012476559 | 70.79 | -0.001341758 | -0.002308687 | -0.001148753 | -0.01265059 | 70.79 | -0.001340375 | -0.002320696 | -0.001151112 | -0.01272025 | 70.79 | -0.001411544 | -0.003696135 | -0.0009187604 | -0.01981532
71.12 | -0.001380224 | -0.002105561 | -0.001189345 | -0.01156744 | 71.12 | -0.001369947 | -0.002243269 | -0.001233286 | -0.01230298 | 71.12 | -0.001362662 | -0.002266564 | -0.001263168 | -0.012407735 | 71.12 | -0.001358256 | -0.002298985 | -0.001276766 | -0.01258224 | 71.12 | -0.001356887 | -0.002311171 | -0.001278867 | -0.01265284 | 71.12 | -0.001453433 | -0.00367968 | -0.001215181 | -0.01969526
71.45 | -0.001362227 | -0.002114184 | -0.001071585 | -0.01162624 | 71.45 | -0.00135189 | -0.002251363 | -0.00111621 | -0.01235823 | 71.45 | -0.001344627 | -0.002274414 | -0.001145146 | -0.012461501 | 71.45 | -0.001340224 | -0.002306904 | -0.001157888 | -0.01263639 | 71.45 | -0.001338834 | -0.002319261 | -0.001159724 | -0.01270787 | 71.45 | -0.001415334 | -0.003696756 | -0.0009453727 | -0.01981613
71.78 | -0.001377928 | -0.002105603 | -0.001192698 | -0.01156749 | 71.78 | -0.001367692 | -0.002242351 | -0.001238032 | -0.01229606 | 71.78 | -0.001360565 | -0.002265196 | -0.001266314 | -0.012398054 | 71.78 | -0.001356253 | -0.002297784 | -0.001278413 | -0.01257343 | 71.78 | -0.001354883 | -0.002310325 | -0.001280096 | -0.01264586 | 71.78 | -0.001449475 | -0.003681587 | -0.001205821 | -0.01970866
72.11 | -0.001360417 | -0.002113628 | -0.001076564 | -0.01162232 | 72.11 | -0.00135008 | -0.00224982 | -0.001122252 | -0.01234724 | 72.11 | -0.001342991 | -0.002272419 | -0.001149587 | -0.012447769 | 72.11 | -0.001338665 | -0.002305086 | -0.001160779 | -0.01262357 | 72.11 | -0.001337272 | -0.002317809 | -0.001162186 | -0.01269692 | 72.11 | -0.00141181 | -0.003696814 | -0.0009555628 | -0.01981567
72.44 | -0.001374518 | -0.002105312 | -0.001187102 | -0.01156756 | 72.44 | -0.001364325 | -0.002241018 | -0.001233778 | -0.01228881 | 72.44 | -0.00135739 | -0.002263407 | -0.001260508 | -0.012388044 | 72.44 | -0.001353159 | -0.002296169 | -0.001271061 | -0.01256431 | 72.44 | -0.00135179 | -0.002309086 | -0.001272324 | -0.01263865 | 72.44 | -0.001441614 | -0.003684141 | -0.001181185 | -0.01972376
72.77 | -0.001359387 | -0.002112681 | -0.001092403 | -0.0116177 | 72.77 | -0.001349087 | -0.002247828 | -0.001139392 | -0.0123353 | 72.77 | -0.001342181 | -0.002269971 | -0.00116498 | -0.012433078 | 72.77 | -0.001337924 | -0.002302825 | -0.001174682 | -0.01260979 | 72.77 | -0.001336533 | -0.002315936 | -0.001175688 | -0.01268511 | 72.77 | -0.00141075 | -0.003698304 | -0.0009636155 | -0.01981734
73.1 | -0.001372893 | -0.00210536 | -0.001197499 | -0.01157049 | 73.1 | -0.00136274 | -0.002239986 | -0.00124555 | -0.01228416 | 73.1 | -0.001355969 | -0.002261915 | -0.001270295 | -0.012380625 | 73.1 | -0.001351798 | -0.002294879 | -0.00127946 | -0.01255784 | 73.1 | -0.001350428 | -0.002308195 | -0.001280307 | -0.01263417 | 73.1 | -0.001439041 | -0.003688689 | -0.001165304 | -0.01974515
73.43 | -0.001360176 | -0.002112221 | -0.001116922 | -0.01161581 | 73.43 | -0.001349901 | -0.002246281 | -0.001165333 | -0.01232575 | 73.43 | -0.001343142 | -0.002267966 | -0.00118881 | -0.012420809 | 73.43 | -0.001338932 | -0.002301038 | -0.001197174 | -0.01259849 | 73.43 | -0.001337525 | -0.002314566 | -0.001197721 | -0.01267586 | 73.43 | -0.001412097 | -0.003700147 | -0.0009842915 | -0.01982019
73.76 | -0.001372156 | -0.002105519 | -0.001206207 | -0.01157395 | 73.76 | -0.001362034 | -0.002239037 | -0.001255878 | -0.01227977 | 73.76 | -0.001355409 | -0.002260506 | -0.001278381 | -0.012373509 | 73.76 | -0.001351265 | -0.002293682 | -0.001286289 | -0.01255163 | 73.76 | -0.001349873 | -0.002307424 | -0.001286676 | -0.01263003 | 73.76 | -0.001436031 | -0.00369283 | -0.001150558 | -0.01976481
74.09 | -0.001360408 | -0.002111561 | -0.001131653 | -0.01161305 | 74.09 | -0.001350184 | -0.002244504 | -0.001181703 | -0.01231506 | 74.09 | -0.001343573 | -0.002265727 | -0.001202752 | -0.01240745 | 74.09 | -0.001339372 | -0.002299025 | -0.001209898 | -0.01258608 | 74.09 | -0.001337934 | -0.002312995 | -0.001209986 | -0.01266555 | 74.09 | -0.001415641 | -0.003701732 | -0.001010381 | -0.01982221
74.42 | -0.001370855 | -0.002105778 | -0.001210642 | -0.01157782 | 74.42 | -0.001360778 | -0.002238149 | -0.001261813 | -0.01227548 | 74.42 | -0.001354274 | -0.002259164 | -0.001281782 | -0.012366539 | 74.42 | -0.001350154 | -0.002292575 | -0.001288568 | -0.01254563 | 74.42 | -0.001348734 | -0.002306769 | -0.001288539 | -0.01262617 | 74.42 | -0.00143506 | -0.0036959 | -0.001146637 | -0.01978318
74.75 | -0.001360478 | -0.002110895 | -0.001150697 | -0.01160894 | 74.75 | -0.001350219 | -0.002242696 | -0.001201887 | -0.01230269 | 74.75 | -0.001343734 | -0.002263467 | -0.0012204 | -0.01239243 | 74.75 | -0.001339573 | -0.002296992 | -0.001226373 | -0.01257209 | 74.75 | -0.001338109 | -0.002311427 | -0.001226045 | -0.01265376 | 74.75 | -0.001417706 | -0.003701369 | -0.001037646 | -0.01981825
75.08 | -0.001368406 | -0.002105825 | -0.001215396 | -0.01157902 | 75.08 | -0.001358154 | -0.002236998 | -0.001266733 | -0.01226811 | 75.08 | -0.001351796 | -0.002257564 | -0.001284333 | -0.012356619 | 75.08 | -0.001347716 | -0.002291203 | -0.001289866 | -0.01253675 | 75.08 | -0.001346271 | -0.002305873 | -0.001289417 | -0.01261952 | 75.08 | -0.001431061 | -0.003697788 | -0.00113597 | -0.01979539
75.41 | -0.00135901 | -0.002109596 | -0.001167667 | -0.01160085 | 75.41 | -0.001348512 | -0.002240148 | -0.001218043 | -0.01228598 | 75.41 | -0.001342144 | -0.002260489 | -0.001234247 | -0.012373201 | 75.41 | -0.001338039 | -0.002294242 | -0.00123901 | -0.01255389 | 75.41 | -0.001336558 | -0.002309152 | -0.001238278 | -0.01263779 | 75.41 | -0.0014165 | -0.003700608 | -0.001066954 | -0.0198088
75.74 | -0.00136359 | -0.002104937 | -0.001212324 | -0.01157616 | 75.74 | -0.001353226 | -0.002234851 | -0.00126289 | -0.01225654 | 75.74 | -0.00134698 | -0.002255002 | -0.001278312 | -0.012342563 | 75.74 | -0.001343005 | -0.002288842 | -0.0012827 | -0.01252374 | 75.74 | -0.001341539 | -0.002303998 | -0.001281835 | -0.01260874 | 75.74 | -0.001421197 | -0.003698893 | -0.001118224 | -0.01979989
76.07 | -0.001355266 | -0.002107414 | -0.001178551 | -0.01158903 | 76.07 | -0.001344977 | -0.002236761 | -0.001229681 | -0.01226565 | 76.07 | -0.001338765 | -0.002256702 | -0.001244008 | -0.012350433 | 76.07 | -0.001334765 | -0.00229067 | -0.001247633 | -0.01253217 | 76.07 | -0.001333278 | -0.002306069 | -0.001246445 | -0.01261837 | 76.07 | -0.001407691 | -0.003699815 | -0.001055886 | -0.01979189
76.4 | -0.001358811 | -0.002103677 | -0.001217857 | -0.01157111 | 76.4 | -0.001348901 | -0.002232399 | -0.001270708 | -0.01224284 | 76.4 | -0.001342906 | -0.002252172 | -0.001284661 | -0.012326476 | 76.4 | -0.001339035 | -0.002286249 | -0.001287876 | -0.01250875 | 76.4 | -0.001337606 | -0.002301888 | -0.001286521 | -0.01259616 | 76.4 | -0.001411875 | -0.003701834 | -0.001086375 | -0.0198024
76.73 | -0.001351932 | -0.002105506 | -0.001194855 | -0.01157859 | 76.73 | -0.001342048 | -0.002233613 | -0.001247673 | -0.01224641 | 76.73 | -0.001336158 | -0.0022532 | -0.001260914 | -0.012328914 | 76.73 | -0.00133229 | -0.002287403 | -0.001263345 | -0.0125118 | 76.73 | -0.001330819 | -0.002303308 | -0.001261698 | -0.0126004 | 76.73 | -0.001407458 | -0.00370278 | -0.001069643 | -0.01978564
77.06 | -0.001353268 | -0.002102327 | -0.001214293 | -0.01156547 | 77.06 | -0.001343649 | -0.002229755 | -0.001267603 | -0.01222825 | 77.06 | -0.001337922 | -0.002249153 | -0.001280256 | -0.012309574 | 77.06 | -0.001334167 | -0.002283474 | -0.001282267 | -0.01249292 | 77.06 | -0.001332725 | -0.002299633 | -0.001280385 | -0.0125827 | 77.06 | -0.00141418 | -0.0037072 | -0.001098974 | -0.01981273
77.39 | -0.001348047 | -0.00210311 | -0.001200365 | -0.01156491 | 77.39 | -0.001338503 | -0.002229912 | -0.001253367 | -0.01222384 | 77.39 | -0.00133264 | -0.002249072 | -0.001263971 | -0.012303824 | 77.39 | -0.001328892 | -0.002283531 | -0.001265023 | -0.01248791 | 77.39 | -0.001327407 | -0.002299966 | -0.001262863 | -0.01257893 | 77.39 | -0.001415234 | -0.003705677 | -0.00111625 | -0.01978254
77.72 | -0.001348475 | -0.002100702 | -0.001213763 | -0.01155775 | 77.72 | -0.001339256 | -0.002226804 | -0.001267252 | -0.01221159 | 77.72 | -0.001333382 | -0.002245741 | -0.001276026 | -0.012290326 | 77.72 | -0.001329746 | -0.002280321 | -0.001276653 | -0.01247486 | 77.72 | -0.001328298 | -0.002297026 | -0.001274574 | -0.01256707 | 77.72 | -0.001416562 | -0.003709702 | -0.001115019 | -0.01981623
78.05 | -0.001345866 | -0.002100617 | -0.001223028 | -0.01155055 | 78.05 | -0.001336589 | -0.002226066 | -0.001275344 | -0.01220038 | 78.05 | -0.001330693 | -0.002244799 | -0.001282555 | -0.012278007 | 78.05 | -0.001327039 | -0.002279537 | -0.001282354 | -0.01246331 | 78.05 | -0.001325555 | -0.002296523 | -0.001280052 | -0.01255679 | 78.05 | -0.00141459 | -0.00370498 | -0.001130823 | -0.01976949
78.38 | -0.001345287 | -0.002099075 | -0.001230216 | -0.01155015 | 78.38 | -0.001336186 | -0.002223792 | -0.001281774 | -0.01219487 | 78.38 | -0.001330468 | -0.002242353 | -0.001288588 | -0.012271379 | 78.38 | -0.001326913 | -0.002277217 | -0.001287973 | -0.01245711 | 78.38 | -0.001325463 | -0.002294465 | -0.001285634 | -0.01255174 | 78.38 | -0.001409323 | -0.003709265 | -0.001098139 | -0.01980845
78.71 | -0.001344284 | -0.002098097 | -0.001250907 | -0.01153743 | 78.71 | -0.001335096 | -0.002222117 | -0.001300835 | -0.01217803 | 78.71 | -0.001329407 | -0.002240512 | -0.001306535 | -0.012253548 | 78.71 | -0.001325817 | -0.002275544 | -0.001305145 | -0.01244007 | 78.71 | -0.001324334 | -0.002293076 | -0.001302606 | -0.01253597 | 78.71 | -0.001408559 | -0.003703639 | -0.001131425 | -0.01975307
79.04 | -0.001341275 | -0.002096779 | -0.001237874 | -0.01154143 | 79.04 | -0.001332244 | -0.002220017 | -0.001287112 | -0.01217673 | 79.04 | -0.001326708 | -0.002238261 | -0.001292256 | -0.012251236 | 79.04 | -0.001323206 | -0.002273421 | -0.00129065 | -0.01243812 | 79.04 | -0.001321744 | -0.002291214 | -0.001288049 | -0.01253512 | 79.04 | -0.001402108 | -0.003709885 | -0.001082739 | -0.01980231
79.37 | -0.001342324 | -0.002094595 | -0.001271338 | -0.01152094 | 79.37 | -0.001333137 | -0.0022171 | -0.001318637 | -0.01215194 | 79.37 | -0.001327556 | -0.0022352 | -0.00132285 | -0.012225403 | 79.37 | -0.001324033 | -0.002270533 | -0.001320364 | -0.01241317 | 79.37 | -0.001322521 | -0.002288601 | -0.001317321 | -0.01251148 | 79.37 | -0.001407314 | -0.003703721 | -0.00114551 | -0.01973768
79.7 | -0.001337901 | -0.002094335 | -0.001246771 | -0.01153344 | 79.7 | -0.0013288 | -0.002216028 | -0.001293302 | -0.01215888 | 79.7 | -0.001323351 | -0.002233981 | -0.00129691 | -0.012231347 | 79.7 | -0.001319922 | -0.002269449 | -0.001294151 | -0.01241953 | 79.7 | -0.001318345 | -0.00228776 | -0.001290697 | -0.01251886 | 79.7 | -0.001399768 | -0.00371145 | -0.001082704 | -0.01979646
80.03 | -0.00134038 | -0.002090919 | -0.00129405 | -0.0115038 | 80.03 | -0.00133123 | -0.002211915 | -0.001339611 | -0.01212499 | 80.03 | -0.001325755 | -0.002229728 | -0.001342057 | -0.012196557 | 80.03 | -0.001322286 | -0.002265382 | -0.001338591 | -0.01238559 | 80.03 | -0.001320537 | -0.002283952 | -0.001334239 | -0.01248615 | 80.03 | -0.001405678 | -0.003703275 | -0.001159531 | -0.01971884
80.36 | -0.001334358 | -0.002091068 | -0.001258258 | -0.01152076 | 80.36 | -0.001325456 | -0.002211285 | -0.001304143 | -0.0121363 | 80.36 | -0.001320119 | -0.002228965 | -0.001305973 | -0.012206972 | 80.36 | -0.001316757 | -0.002264758 | -0.001302283 | -0.01239644 | 80.36 | -0.001314946 | -0.002283557 | -0.001297328 | -0.01249807 | 80.36 | -0.001394825 | -0.003711452 | -0.001076767 | -0.01978172
80.69 | -0.001338602 | -0.002086468 | -0.001318798 | -0.01148292 | 80.69 | -0.001329673 | -0.002205991 | -0.001363569 | -0.01209424 | 80.69 | -0.001324323 | -0.002223534 | -0.001364185 | -0.012164095 | 80.69 | -0.001320917 | -0.002259524 | -0.001359784 | -0.01235443 | 80.69 | -0.001319083 | -0.002278611 | -0.001354704 | -0.01245747 | 80.69 | -0.001401279 | -0.003701715 | -0.001157412 | -0.01969334
81.02 | -0.001331211 | -0.002087057 | -0.001274823 | -0.0115038 | 81.02 | -0.001322458 | -0.002205764 | -0.001319252 | -0.01210934 | 81.02 | -0.001317267 | -0.002223181 | -0.001319266 | -0.012178393 | 81.02 | -0.001313967 | -0.002259318 | -0.001314684 | -0.01236916 | 81.02 | -0.001312303 | -0.002278677 | -0.001310293 | -0.01247338 | 81.02 | -0.00138909 | -0.003709168 | -0.001064573 | -0.019755
81.35 | -0.001336202 | -0.002081351 | -0.001344358 | -0.0114582 | 81.35 | -0.001327283 | -0.002199324 | -0.001386846 | -0.01205947 | 81.35 | -0.001322087 | -0.002216615 | -0.001385612 | -0.012127801 | 81.35 | -0.001318726 | -0.002252951 | -0.001380348 | -0.01231945 | 81.35 | -0.001317186 | -0.002272632 | -0.001376536 | -0.01242519 | 81.35 | -0.001395553 | -0.00369781 | -0.001147057 | -0.01965779
81.68 | -0.001325732 | -0.002082215 | -0.001282025 | -0.0114823 | 81.68 | -0.001316939 | -0.002199342 | -0.001323916 | -0.01207768 | 81.68 | -0.001311884 | -0.002216526 | -0.001322123 | -0.012145287 | 81.68 | -0.00130862 | -0.002253014 | -0.00131673 | -0.01233732 | 81.68 | -0.001307251 | -0.002272968 | -0.001313588 | -0.01244425 | 81.68 | -0.001382343 | -0.00370507 | -0.001051687 | -0.01971895
82.01 | -0.001331032 | -0.00207498 | -0.001359968 | -0.01142666 | 82.01 | -0.001322135 | -0.002191399 | -0.001400453 | -0.01201779 | 82.01 | -0.001317057 | -0.002208482 | -0.001397501 | -0.012084781 | 82.01 | -0.001313767 | -0.002245161 | -0.001391472 | -0.01227768 | 82.01 | -0.001312378 | -0.002265395 | -0.001388031 | -0.01238598 | 82.01 | -0.001386842 | -0.00369331 | -0.001135074 | -0.01961804
82.34 | -0.001317566 | -0.002075886 | -0.001280755 | -0.01145342 | 82.34 | -0.001308907 | -0.002191479 | -0.001321418 | -0.01203862 | 82.34 | -0.001303992 | -0.002208462 | -0.001318014 | -0.012104955 | 82.34 | -0.001300815 | -0.00224529 | -0.001311888 | -0.01229823 | 82.34 | -0.001299414 | -0.00226576 | -0.001308007 | -0.01240762 | 82.34 | -0.001371715 | -0.003700601 | -0.001043408 | -0.01967691
82.67 | -0.001323724 | -0.00206715 | -0.001367752 | -0.01138929 | 82.67 | -0.001315004 | -0.002182049 | -0.001407194 | -0.0119703 | 82.67 | -0.001310081 | -0.002198948 | -0.001402709 | -0.012036125 | 82.67 | -0.001306869 | -0.00223598 | -0.001396024 | -0.01223028 | 82.67 | -0.00130539 | -0.002256719 | -0.001391541 | -0.012341 | 82.67 | -0.00137886 | -0.003689385 | -0.001142987 | -0.0195739
83 | -0.001309265 | -0.002068273 | -0.001282465 | -0.01141872 | 83 | -0.001300849 | -0.002182362 | -0.001322009 | -0.01199401 | 83 | -0.001296115 | -0.002199177 | -0.001317201 | -0.01205927 | 83 | -0.001293031 | -0.002236357 | -0.001310432 | -0.01225377 | 83 | -0.001291582 | -0.002257328 | -0.001305624 | -0.01236557 | 83 | -0.001364691 | -0.003699154 | -0.001042183 | -0.01964105
83.33 | -0.001317535 | -0.002058608 | -0.001386931 | -0.01134756 | 83.33 | -0.00130921 | -0.002171979 | -0.001425244 | -0.01191883 | 83.33 | -0.00130451 | -0.002188714 | -0.001419314 | -0.01198369 | 83.33 | -0.001301431 | -0.002226092 | -0.001411679 | -0.01217919 | 83.33 | -0.001299975 | -0.002247337 | -0.0014065 | -0.01229241 | 83.33 | -0.001377696 | -0.003689234 | -0.001162303 | -0.01954364
83.66 | -0.001302995 | -0.002060117 | -0.001303707 | -0.01138004 | 83.66 | -0.001295096 | -0.002172615 | -0.001341403 | -0.0119458 | 83.66 | -0.001290615 | -0.002189273 | -0.001334868 | -0.012010293 | 83.66 | -0.001287667 | -0.002226798 | -0.001326942 | -0.01220623 | 83.66 | -0.001286312 | -0.002248303 | -0.001322015 | -0.01232054 | 83.66 | -0.001365035 | -0.003699229 | -0.001059692 | -0.01961387
83.99 | -0.001311421 | -0.002049193 | -0.001411091 | -0.01130109 | 83.99 | -0.001303585 | -0.002160913 | -0.001446053 | -0.01186284 | 83.99 | -0.001299092 | -0.002177527 | -0.00143842 | -0.011927052 | 83.99 | -0.001296132 | -0.002215268 | -0.00142996 | -0.01212394 | 83.99 | -0.001294841 | -0.002237063 | -0.001425057 | -0.01223969 | 83.99 | -0.001379216 | -0.003687565 | -0.001188861 | -0.01951135
84.32 | -0.001295248 | -0.002050381 | -0.001315841 | -0.01133304 | 84.32 | -0.001287775 | -0.002161191 | -0.001349112 | -0.01188941 | 84.32 | -0.001283457 | -0.002177766 | -0.001341134 | -0.011953332 | 84.32 | -0.001280706 | -0.002215674 | -0.001332777 | -0.0121507 | 84.32 | -0.001279496 | -0.002237718 | -0.001328007 | -0.01226754 | 84.32 | -0.001362163 | -0.003695572 | -0.001065966 | -0.01957802
84.65 | -0.001305808 | -0.002038611 | -0.001438329 | -0.01124903 | 84.65 | -0.001298385 | -0.002148659 | -0.001468085 | -0.01180157 | 84.65 | -0.001294061 | -0.002165204 | -0.001458986 | -0.011865347 | 84.65 | -0.001291415 | -0.002203319 | -0.00145037 | -0.01206378 | 84.65 | -0.001290092 | -0.002225611 | -0.001444845 | -0.01218184 | 84.65 | -0.001373333 | -0.003681477 | -0.001188328 | -0.01946628
84.98 | -0.00128825 | -0.002039791 | -0.001333695 | -0.01128296 | 84.98 | -0.001281156 | -0.002148968 | -0.001361343 | -0.01183022 | 84.98 | -0.00127698 | -0.00216549 | -0.001352026 | -0.011893746 | 84.98 | -0.001274481 | -0.002203759 | -0.00134367 | -0.01209259 | 84.98 | -0.001273122 | -0.002226262 | -0.001337452 | -0.01221163 | 84.98 | -0.0013519 | -0.00368916 | -0.001051608 | -0.01953356
85.31 | -0.001298761 | -0.002026695 | -0.001457371 | -0.01119312 | 85.31 | -0.001291665 | -0.002135132 | -0.001481994 | -0.01173653 | 85.31 | -0.00128745 | -0.002151657 | -0.001471698 | -0.011799978 | 85.31 | -0.0012848 | -0.00219012 | -0.001462195 | -0.01199957 | 85.31 | -0.001283466 | -0.002212901 | -0.001455924 | -0.01211999 | 85.31 | -0.00136445 | -0.003673592 | -0.001190801 | -0.01941152
85.64 | -0.001280515 | -0.002027557 | -0.001348291 | -0.01122811 | 85.64 | -0.001273652 | -0.002135168 | -0.001371728 | -0.01176615 | 85.64 | -0.001269585 | -0.00215169 | -0.001361233 | -0.011829461 | 85.64 | -0.001266891 | -0.002190269 | -0.001350991 | -0.01202917 | 85.64 | -0.001265661 | -0.002213296 | -0.001345239 | -0.01215055 | 85.64 | -0.001342286 | -0.003682595 | -0.001050722 | -0.01948529
85.97 | -0.001293037 | -0.002013172 | -0.001487086 | -0.01113057 | 85.97 | -0.001286016 | -0.002120081 | -0.001507804 | -0.01166468 | 85.97 | -0.001281937 | -0.002136617 | -0.001496584 | -0.011727945 | 85.97 | -0.001279161 | -0.00217539 | -0.001485445 | -0.01192848 | 85.97 | -0.001277834 | -0.002198672 | -0.00147906 | -0.01205103 | 85.97 | -0.001360911 | -0.003666541 | -0.001224482 | -0.0193578
86.3 | -0.0012747 | -0.002013914 | -0.001378261 | -0.01116648 | 86.3 | -0.001267804 | -0.002119982 | -0.001397346 | -0.01169523 | 86.3 | -0.001263878 | -0.00213654 | -0.001386009 | -0.011758478 | 86.3 | -0.001261256 | -0.002175468 | -0.001374966 | -0.01195931 | 86.3 | -0.001259898 | -0.002198952 | -0.001367823 | -0.01208276 | 86.3 | -0.001337055 | -0.003675858 | -0.00106716 | -0.01943376
86.63 | -0.001287865 | -0.001998137 | -0.001523729 | -0.01106181 | 86.63 | -0.001280817 | -0.002103481 | -0.001538899 | -0.01158675 | 86.63 | -0.001276884 | -0.002120076 | -0.001526561 | -0.011650174 | 86.63 | -0.001274268 | -0.002159205 | -0.001514885 | -0.01185183 | 86.63 | -0.001272868 | -0.002182943 | -0.001507052 | -0.01197661 | 86.63 | -0.001358416 | -0.003657388 | -0.001259465 | -0.01929683
86.96 | -0.001267351 | -0.00199799 | -0.00140204 | -0.01109494 | 86.96 | -0.001260695 | -0.002102446 | -0.001414252 | -0.0116149 | 86.96 | -0.001256912 | -0.002119079 | -0.001401886 | -0.01167841 | 86.96 | -0.001254434 | -0.002158368 | -0.001390499 | -0.01188037 | 86.96 | -0.00125311 | -0.002182351 | -0.001382928 | -0.01200608 | 86.96 | -0.001330776 | -0.003665771 | -0.001077167 | -0.0193717
87.29 | -0.001280527 | -0.001980806 | -0.001549068 | -0.01098306 | 87.29 | -0.001274068 | -0.002084553 | -0.001557511 | -0.01149976 | 87.29 | -0.001270259 | -0.002101252 | -0.001544336 | -0.011563543 | 87.29 | -0.001267763 | -0.002140747 | -0.001532184 | -0.01176631 | 87.29 | -0.00126645 | -0.002165016 | -0.001524384 | -0.01189335 | 87.29 | -0.001352534 | -0.003645049 | -0.001276767 | -0.01922411
87.62 | -0.001259799 | -0.001980071 | -0.001426425 | -0.01101435 | 87.62 | -0.001253924 | -0.002083045 | -0.001434268 | -0.01152637 | 87.62 | -0.001250264 | -0.00209981 | -0.001421107 | -0.011590358 | 87.62 | -0.001247874 | -0.002139462 | -0.001408934 | -0.01179335 | 87.62 | -0.001246626 | -0.002163964 | -0.001401424 | -0.01192115 | 87.62 | -0.001322693 | -0.003652714 | -0.001081803 | -0.019299
87.95 | -0.00127318 | -0.001961397 | -0.001579617 | -0.01089469 | 87.95 | -0.00126735 | -0.002063701 | -0.001584113 | -0.01140323 | 87.95 | -0.001263638 | -0.002080552 | -0.001570597 | -0.011467443 | 87.95 | -0.001261241 | -0.002120391 | -0.001557952 | -0.01167106 | 87.95 | -0.001260004 | -0.00214516 | -0.001550205 | -0.01180012 | 87.95 | -0.001347192 | -0.003629349 | -0.001303771 | -0.01914028
88.28 | -0.001251069 | -0.001959489 | -0.001453194 | -0.01092044 | 88.28 | -0.001245559 | -0.002060953 | -0.001456114 | -0.01142429 | 88.28 | -0.001241959 | -0.002077885 | -0.00144292 | -0.011488681 | 88.28 | -0.001239688 | -0.002117839 | -0.001430227 | -0.01169238 | 88.28 | -0.001238497 | -0.002142843 | -0.001422414 | -0.01182232 | 88.28 | -0.001313799 | -0.003635925 | -0.001090049 | -0.01921406
88.61 | -0.001264219 | -0.001939059 | -0.001612227 | -0.01079085 | 88.61 | -0.001258656 | -0.002039761 | -0.001611425 | -0.01129141 | 88.61 | -0.00125502 | -0.00205679 | -0.001597564 | -0.011356297 | 88.61 | -0.001252719 | -0.002096931 | -0.001584341 | -0.01156073 | 88.61 | -0.001251512 | -0.002122211 | -0.001576303 | -0.01169193 | 88.61 | -0.001338413 | -0.00360972 | -0.001321509 | -0.0190408
88.94 | -0.001240463 | -0.001936081 | -0.001482305 | -0.01081146 | 88.94 | -0.001235169 | -0.002035944 | -0.001480055 | -0.01130737 | 88.94 | -0.001231667 | -0.002053062 | -0.001466371 | -0.011372607 | 88.94 | -0.00122952 | -0.002093271 | -0.00145317 | -0.01157712 | 88.94 | -0.001228396 | -0.002118747 | -0.001445238 | -0.01170908 | 88.94 | -0.001300485 | -0.003617277 | -0.001083163 | -0.01912144
89.27 | -0.001252914 | -0.001914007 | -0.001646515 | -0.01067214 | 89.27 | -0.001247592 | -0.002013146 | -0.001640816 | -0.01116481 | 89.27 | -0.001244071 | -0.002030377 | -0.001626722 | -0.011230573 | 89.27 | -0.001241963 | -0.002070734 | -0.001613136 | -0.01143574 | 89.27 | -0.001240881 | -0.002096449 | -0.001604805 | -0.01156905 | 89.27 | -0.001328524 | -0.00359036 | -0.001338391 | -0.01893949
89.6 | -0.00122859 | -0.001909606 | -0.001518956 | -0.01068527 | 89.6 | -0.001223592 | -0.002007864 | -0.001512062 | -0.01117305 | 89.6 | -0.0012202 | -0.002025203 | -0.001498191 | -0.011239206 | 89.6 | -0.001218224 | -0.002065637 | -0.001484479 | -0.01144437 | 89.6 | -0.0012172 | -0.002091544 | -0.001475991 | -0.01157843 | 89.6 | -0.001291048 | -0.003599524 | -0.001095541 | -0.01902765
89.93 | -0.001240549 | -0.001885842 | -0.001685435 | -0.01053703 | 89.93 | -0.001235597 | -0.001983441 | -0.001675501 | -0.01102183 | 89.93 | -0.001232176 | -0.002000931 | -0.001661181 | -0.011088722 | 89.93 | -0.001230235 | -0.002041548 | -0.001647194 | -0.01129466 | 89.93 | -0.00122922 | -0.002067716 | -0.001638434 | -0.01143002 | 89.93 | -0.001326325 | -0.003570993 | -0.001393593 | -0.01883511
90.26 | -0.001215718 | -0.001879702 | -0.001563473 | -0.01054115 | 90.26 | -0.001211148 | -0.001976406 | -0.00155101 | -0.01102148 | 90.26 | -0.001207815 | -0.001994026 | -0.001537353 | -0.011088715 | 90.26 | -0.001206051 | -0.002034703 | -0.001523033 | -0.01129456 | 90.26 | -0.001205099 | -0.002061054 | -0.001514022 | -0.01143059 | 90.26 | -0.001286474 | -0.003579061 | -0.001137289 | -0.01892379
90.59 | -0.001226425 | -0.001853967 | -0.001729333 | -0.01038385 | 90.59 | -0.001221936 | -0.001950126 | -0.001713938 | -0.01086168 | 90.59 | -0.001218598 | -0.001967893 | -0.001699849 | -0.010929755 | 90.59 | -0.001216919 | -0.002008712 | -0.001684847 | -0.01113632 | 90.59 | -0.001216012 | -0.00203531 | -0.001675241 | -0.01127367 | 90.59 | -0.001322566 | -0.00354576 | -0.001443377 | -0.01871205
90.92 | -0.001200847 | -0.001845664 | -0.001606522 | -0.01037784 | 90.92 | -0.00119674 | -0.001940986 | -0.001587766 | -0.01085195 | 90.92 | -0.001193517 | -0.001958898 | -0.001573823 | -0.010920669 | 90.92 | -0.001191985 | -0.001999734 | -0.001558657 | -0.0111271 | 90.92 | -0.001191186 | -0.002026488 | -0.001548956 | -0.01126518 | 90.92 | -0.001277892 | -0.003549812 | -0.001163874 | -0.01878903
91.25 | -0.001212468 | -0.001817839 | -0.001780602 | -0.01021124 | 91.25 | -0.001208407 | -0.001912598 | -0.001758429 | -0.01068328 | 91.25 | -0.001205113 | -0.001930692 | -0.001744179 | -0.010752923 | 91.25 | -0.001203585 | -0.001971689 | -0.001728059 | -0.01096013 | 91.25 | -0.001202813 | -0.00199869 | -0.001717854 | -0.01109951 | 91.25 | -0.001312259 | -0.003510996 | -0.001475188 | -0.01855493
91.58 | -0.001185939 | -0.001807537 | -0.001661471 | -0.0101942 | 91.58 | -0.001182118 | -0.001901507 | -0.001637491 | -0.01066246 | 91.58 | -0.001178915 | -0.001919754 | -0.001623606 | -0.010732801 | 91.58 | -0.001177547 | -0.001960752 | -0.001607118 | -0.01094003 | 91.58 | -0.001176879 | -0.001987884 | -0.001596478 | -0.01108018 | 91.58 | -0.001262425 | -0.00351239 | -0.001175838 | -0.01862562
91.91 | -0.001196115 | -0.00177718 | -0.001836105 | -0.01001492 | 91.91 | -0.001192284 | -0.001870621 | -0.001808825 | -0.0104811 | 91.91 | -0.001189019 | -0.001889067 | -0.00179456 | -0.010552441 | 91.91 | -0.001187651 | -0.001930193 | -0.001777201 | -0.01076034 | 91.91 | -0.001187006 | -0.001957538 | -0.001765946 | -0.01090178 | 91.91 | -0.001300187 | -0.003469909 | -0.001519279 | -0.01837317
92.24 | -0.001168901 | -0.001764049 | -0.001721413 | -0.00998602 | 92.24 | -0.001165452 | -0.00185673 | -0.001691901 | -0.01044899 | 92.24 | -0.001162298 | -0.001875337 | -0.001677908 | -0.010521122 | 92.24 | -0.00116107 | -0.001916472 | -0.001660254 | -0.01072889 | 92.24 | -0.001160507 | -0.001943951 | -0.001648699 | -0.010871 | 92.24 | -0.001248738 | -0.00347035 | -0.001211153 | -0.01844009
92.57 | -0.001180821 | -0.001730621 | -0.00190768 | -0.009794178 | 92.57 | -0.001177332 | -0.001822799 | -0.001875277 | -0.01025509 | 92.57 | -0.001174179 | -0.001841606 | -0.001861146 | -0.01032822 | 92.57 | -0.001172975 | -0.001882853 | -0.001842903 | -0.01053651 | 92.57 | -0.001172454 | -0.001910538 | -0.001830902 | -0.01067982 | 92.57 | -0.001288393 | -0.003423597 | -0.001569715 | -0.01816607
92.9 | -0.001154264 | -0.001714629 | -0.001805092 | -0.009751975 | 92.9 | -0.001150943 | -0.001806073 | -0.00177147 | -0.01020955 | 92.9 | -0.001147898 | -0.001825042 | -0.001757759 | -0.0102835 | 92.9 | -0.001146812 | -0.00186626 | -0.001739455 | -0.01049152 | 92.9 | -0.001146389 | -0.00189404 | -0.001727236 | -0.01063544 | 92.9 | -0.001235053 | -0.003418876 | -0.001240058 | -0.01822225
93.23 | -0.001165046 | -0.001677528 | -0.001997247 | -0.00954255 | 93.23 | -0.001161584 | -0.001768466 | -0.001960209 | -0.009998313 | 93.23 | -0.001158494 | -0.001787647 | -0.001946294 | -0.010073288 | 93.23 | -0.001157416 | -0.001828937 | -0.00192699 | -0.01028191 | 93.23 | -0.001157002 | -0.001856905 | -0.001913945 | -0.01042711 | 93.23 | -0.001276914 | -0.003364912 | -0.001612525 | -0.01792636
93.56 | -0.00113555 | -0.001658058 | -0.001892267 | -0.009482114 | 93.56 | -0.001132198 | -0.001748289 | -0.001853965 | -0.009934772 | 93.56 | -0.001129182 | -0.001767624 | -0.001840481 | -0.010010605 | 93.56 | -0.001128167 | -0.001808863 | -0.001820981 | -0.01021894 | 93.56 | -0.001127824 | -0.001836911 | -0.001807692 | -0.01036471 | 93.56 | -0.001221587 | -0.003355489 | -0.001283073 | -0.0179663
93.89 | -0.001144593 | -0.001617137 | -0.002095842 | -0.009253413 | 93.89 | -0.001141175 | -0.001706877 | -0.002054546 | -0.009704201 | 93.89 | -0.001138155 | -0.001726418 | -0.002040967 | -0.009781069 | 93.89 | -0.001137177 | -0.001767673 | -0.002020606 | -0.009989703 | 93.89 | -0.001136893 | -0.001795855 | -0.002006551 | -0.01013663 | 93.89 | -0.001265678 | -0.003295299 | -0.001683917 | -0.01764464
94.22 | -0.001112512 | -0.00159393 | -0.001998544 | -0.009172195 | 94.22 | -0.001109323 | -0.001682854 | -0.00195574 | -0.009620359 | 94.22 | -0.001106386 | -0.001702551 | -0.001942863 | -0.009697943 | 94.22 | -0.001105574 | -0.001743654 | -0.001922291 | -0.009906314 | 94.22 | -0.001105434 | -0.001771842 | -0.001907993 | -0.01005385 | 94.22 | -0.001204783 | -0.003279902 | -0.001341842 | -0.01766639
94.55 | -0.001119406 | -0.001548195 | -0.002213805 | -0.008918761 | 94.55 | -0.001116202 | -0.001636479 | -0.00216801 | -0.009364985 | 94.55 | -0.001113263 | -0.001656355 | -0.002154997 | -0.009443623 | 94.55 | -0.001112523 | -0.001697421 | -0.00213345 | -0.009652372 | 94.55 | -0.001112483 | -0.001725703 | -0.002118552 | -0.009800972 | 94.55 | -0.001245711 | -0.003211604 | -0.001759041 | -0.01731378
94.88 | -0.001085105 | -0.001518762 | -0.002119945 | -0.008815009 | 94.88 | -0.001082178 | -0.001606121 | -0.00207283 | -0.00925872 | 94.88 | -0.00107934 | -0.001626119 | -0.002060291 | -0.009337978 | 94.88 | -0.001078739 | -0.001666979 | -0.002038691 | -0.0095462 | 94.88 | -0.00107881 | -0.001695252 | -0.002023658 | -0.00969525 | 94.88 | -0.00117148 | -0.003188638 | -0.001385537 | -0.01730974
95.21 | -0.001092373 | -0.001464959 | -0.002334789 | -0.008540455 | 95.21 | -0.001089597 | -0.001551356 | -0.002286207 | -0.008981418 | 95.21 | -0.001086729 | -0.001571513 | -0.002273694 | -0.009061443 | 95.21 | -0.001086116 | -0.001612241 | -0.00225129 | -0.009269649 | 95.21 | -0.001086167 | -0.001640578 | -0.002235462 | -0.009419638 | 95.21 | -0.001204688 | -0.003111091 | -0.001791738 | -0.01691985
95.54 | -0.001055934 | -0.001428232 | -0.002232856 | -0.008415756 | 95.54 | -0.001053445 | -0.001513519 | -0.00218327 | -0.008854236 | 95.54 | -0.001050615 | -0.001533791 | -0.002171164 | -0.008934907 | 95.54 | -0.001050093 | -0.001574223 | -0.002148649 | -0.009142387 | 95.54 | -0.001050262 | -0.001602444 | -0.002132432 | -0.009292804 | 95.54 | -0.001125964 | -0.003081739 | -0.001396955 | -0.01690189
95.87 | -0.001060831 | -0.001366643 | -0.002450321 | -0.008116671 | 95.87 | -0.001058688 | -0.001450788 | -0.002398416 | -0.008553175 | 95.87 | -0.001056002 | -0.001471045 | -0.002386547 | -0.008634346 | 95.87 | -0.001055696 | -0.001511014 | -0.002362957 | -0.008841899 | 95.87 | -0.0010559 | -0.001539196 | -0.002345888 | -0.008993343 | 95.87 | -0.001161145 | -0.00299668 | -0.001821953 | -0.01649743
96.2 | -0.001019827 | -0.001324155 | -0.002338471 | -0.007967277 | 96.2 | -0.001018079 | -0.001406957 | -0.002283354 | -0.008402606 | 96.2 | -0.001015557 | -0.001427225 | -0.002272203 | -0.008484166 | 96.2 | -0.001015591 | -0.001466614 | -0.002248512 | -0.008691279 | 96.2 | -0.001016182 | -0.001494357 | -0.002231371 | -0.008843397 | 96.2 | -0.001086021 | -0.002958617 | -0.001454925 | -0.01647419
96.53 | -0.001016538 | -0.001257917 | -0.002577137 | -0.007634836 | 96.53 | -0.001015628 | -0.001339079 | -0.002518095 | -0.008069966 | 96.53 | -0.001013484 | -0.00135925 | -0.002507462 | -0.008152063 | 96.53 | -0.001014101 | -0.001397927 | -0.002482238 | -0.008360073 | 96.53 | -0.001015188 | -0.001425238 | -0.002464158 | -0.008513739 | 96.53 | -0.001128699 | -0.002861554 | -0.001934924 | -0.0160648
96.86 | -0.0009625967 | -0.001212799 | -0.00250848 | -0.007448529 | 96.86 | -0.0009622226 | -0.001292444 | -0.002446533 | -0.007884047 | 96.86 | -0.000960495 | -0.001312425 | -0.002436511 | -0.007966511 | 96.86 | -0.0009616218 | -0.001350196 | -0.00241031 | -0.008174848 | 96.86 | -0.0009631544 | -0.001376926 | -0.002391474 | -0.008329751 | 96.86 | -0.001053608 | -0.002807267 | -0.001615691 | -0.01603468
97.19 | -0.0009485516 | -0.001141353 | -0.002770295 | -0.007086837 | 97.19 | -0.00094842 | -0.001219499 | -0.002706162 | -0.007522353 | 97.19 | -0.000946924 | -0.001239396 | -0.002696382 | -0.007605087 | 97.19 | -0.0009482416 | -0.001276399 | -0.002669438 | -0.007813998 | 97.19 | -0.0009500846 | -0.00130259 | -0.002650072 | -0.007970533 | 97.19 | -0.001089873 | -0.002688378 | -0.002127588 | -0.01562004
97.52 | -0.0008776172 | -0.001088408 | -0.002681229 | -0.006878807 | 97.52 | -0.0008779152 | -0.001164519 | -0.002615546 | -0.007316486 | 97.52 | -0.000876593 | -0.001184268 | -0.002605696 | -0.007399381 | 97.52 | -0.0008782588 | -0.001220285 | -0.00257856 | -0.007609245 | 97.52 | -0.0008805663 | -0.001245767 | -0.002559865 | -0.007767251 | 97.52 | -0.000995719 | -0.002607949 | -0.001762388 | -0.01560794
97.85 | -0.0008309852 | -0.001005084 | -0.002880677 | -0.006498982 | 97.85 | -0.000830244 | -0.001079165 | -0.002811315 | -0.006941544 | 97.85 | -0.000828716 | -0.001098707 | -0.002800532 | -0.00702452 | 97.85 | -0.0008303764 | -0.001133332 | -0.002771782 | -0.007237076 | 97.85 | -0.0008328772 | -0.001157759 | -0.002752133 | -0.007398242 | 97.85 | -0.0009978584 | -0.00245476 | -0.00215882 | -0.01522617
98.18 | -0.0007129418 | -0.0009265672 | -0.002587817 | -0.006296382 | 98.18 | -0.0007092891 | -0.000999838 | -0.002511897 | -0.006744951 | 98.18 | -0.000706624 | -0.001019909 | -0.002499567 | -0.006827137 | 98.18 | -0.0007069358 | -0.001053842 | -0.0024687 | -0.007042597 | 98.18 | -0.0007087037 | -0.001077546 | -0.002447453 | -0.007207223 | 98.18 | -0.0008342514 | -0.002332152 | -0.001501444 | -0.01528136
98.51 | -0.0006199741 | -0.0007924902 | -0.002333329 | -0.006008496 | 98.51 | -0.0006121249 | -0.0008650924 | -0.002248954 | -0.006464571 | 98.51 | -0.000607977 | -0.000886259 | -0.002234925 | -0.006545 | 98.51 | -0.0006061708 | -0.0009199632 | -0.002200886 | -0.006763446 | 98.51 | -0.000606508 | -0.0009431741 | -0.002177399 | -0.006931627 | 98.51 | -0.00075821 | -0.00213236 | -0.001496319 | -0.0150243
98.84 | -0.0005448779 | -0.0006241862 | -0.001684881 | -0.006026328 | 98.84 | -0.000530452 | -0.000701346 | -0.001593679 | -0.006487131 | 98.84 | -0.000524409 | -0.000725031 | -0.001580677 | -0.00656493 | 98.84 | -0.0005195099 | -0.0007602596 | -0.001542786 | -0.006785247 | 98.84 | -0.0005176973 | -0.0007839839 | -0.001515979 | -0.006956102 | 98.84 | -0.0005865618 | -0.001961374 | -0.0005780182 | -0.01527807
99.17 | -0.0007584617 | -0.000363484 | -0.002367573 | -0.006259752 | 99.17 | -0.0007387409 | -0.0004503144 | -0.002266559 | -0.006730207 | 99.17 | -0.000730781 | -0.000478283 | -0.002256025 | -0.006805446 | 99.17 | -0.0007226656 | -0.0005181889 | -0.00221129 | -0.007029258 | 99.17 | -0.0007183187 | -0.0005448112 | -0.002176807 | -0.007204467 | 99.17 | -0.0007306276 | -0.001714106 | -0.001317805 | -0.01530193
99.5 | -0.001147021 | -0.0001131439 | -0.003740052 | -0.007192768 | 99.5 | -0.001121471 | -0.0002059361 | -0.003601216 | -0.007685985 | 99.5 | -0.001111051 | -0.000236349 | -0.003582129 | -0.007761972 | 99.5 | -0.001099452 | -0.0002792026 | -0.003517384 | -0.007992519 | 99.5 | -0.001092477 | -0.0003078253 | -0.003466503 | -0.008172686 | 99.5 | -0.0009873457 | -0.001531346 | -0.00189195 | -0.01631501
99.83 | -0.001504294 | -0.0001215952 | -0.005236921 | -0.007707582 | 99.83 | -0.00147349 | -0.0002107531 | -0.005014 | -0.008266222 | 99.83 | -0.001460815 | -0.000240161 | -0.00496832 | -0.008355346 | 99.83 | -0.001445863 | -0.0002832795 | -0.00487052 | -0.008602961 | 99.83 | -0.001436317 | -0.0003130223 | -0.004799727 | -0.008791104 | 99.83 | -0.001290115 | -0.001631543 | -0.0022234 | -0.01712972

## 非加熱部の曲げ剛性と固有変形の関係
20℃ | E（Mpa） | 175000
| ν | 0.346
| B（ｍｍ） | 100
| H(mm) | 0.7
z方向２点拘束
L | l | r | stiffness(plan2)(Nmm) | L | 非加熱部の曲げ剛性 | 固有角変形(θy*)(x=50mm) | 絶対値
|  |  | 0 | (mm) | (Nmm) | (rad)
20 | 18 | 0.75 | 31715.45 | free | 0 | -0.00709713 | 0.00709713
40 | 38 | 0.75 | 14986.42 | 200 | 2871.083 | -0.006261781 | 0.006261781
60 | 58 | 0.75 | 9811.255 | 20 | 31715.45 | -0.005231592 | 0.005231592
80 | 78 | 0.75 | 7292.858
100 | 98 | 0.75 | 5803.253
200 | 198 | 0.75 | 2871.083
400 | 398 | 0.75 | 1428.026